## Fichiers
Nom du fichier de données machine : | Ep7.xlsx
Emplacement du fichier : | E:\Hong-Thai\mechanical_test\Tensile_test\Depouillement\12062017\data_meca\
Données machine importées dans l'onglet 'Machine_donnees_brutes'
Paramètres de traitement des données machine dans l'onglet 'Machine_traitement'
Traitement des données machine dans l'onglet 'Machine_donnees'
Copie des données machine d'intérêt traitées dans l'onglet 'Donnees_bilan' à partir du bouton d'activation de l'onglet 'Machine_traitement'
Nom du fichier de corrélation d'images : | Ep7.xlsx
Emplacement du fichier : | E:\Hong-Thai\mechanical_test\Tensile_test\Depouillement\12062017\data_camera\
Données de corrélation importées dans l'onglet 'Correlation_donnees_brutes'
Paramètres de traitement des données de corrélation dans l'onglet 'Correlation_traitement'
Traitement des données de corrélation dans l'onglet 'Correlation_donnees'
Copie des données de corrélation traitées d'intérêt dans l'onglet 'Donnees_bilan' à partir du bouton d'activation de l'onglet 'Correlation_traitement'
Cellules sur fond gris à renseigner

## Machine_traitement
Nombre de points : | 862
Adresse copie et traitement données sur Machine_donnees : | Machine_donnees!A3:L862
Nbre de période pour moyenne mobile : | 2
PENTE ELASTIQUE
Contrainte borne inf. : | 40 | MPa
Contrainte borne sup. : | 240 | MPa
Adresses calcul pente élastique | Machine_donnees!J111:J154 | Machine_donnees!H111:H154
Inverse pente élastique : | 8.070039e-05 | /MPa
Déformation à contrainte nulle : | 0.04049881 | -
Contrainte à l'origine : | -499.7574 | MPa
Points pour tracé pente élastique | Déformation (-) | Contrainte (MPa)
| 0.04049881 | 0
| 0.07367445 | 411.0964
| 0.1284018125 | 1091.335
CRITERE RUPTURE (1er des 2 critères atteints)
Chute contrainte : | 5000 | MPa/s
Contrainte : | 1 | MPa
Point rupture : | 544 |  |  | 354.2697
Coordonnées point rupture pour figure : | 0.2122014375 | 0.1516239 | 248.8053 | 1.072564
CRITERE DEBUT ESSAI
Contrainte min. : | 0.5 | MPa
Point début essai : | 3
Temps début essai : | 725.05566 | s
Contrainte début d'essai : | 4.688341 | MPa
COPIE DES DONNEES TRAITEES
Adresse données machine à copier | Machine_donnees!I3:L544
Adresse destination données machine à copier | Donnees_bilan!A2:D540

## Correlation_traitement
Nombre de points : | 604
Adresse données corrélation brutes : | Correlation_donnees_brutes!A3:G606
Adresse copie et traitement données sur Correlation_donnees : | Correlation_donnees!A3:J605
Fréquence acquisition images : | 250 | Hz
Nbre de période pour moyenne mobile : | 1
CRITERE DEFORMATION DEBUT d'ESSAI (1er des 2 critères atteints)
EYY min. : | 0.0004 | -
Temps début déformation : | 10 | s
Point début déformation : | 66
Coordonnées points début déformation pour figure : | 0.256 | -0.000110257 | 0.000406694 | -5.45197e-05
COPIE DES DONNEES TRAITEES
Adresse données corrélation à copier | Correlation_donnees!G66:J605
Adresse destination données corrélation à copier | Donnees_bilan!I2:L539
Adresse traitement données sur Donnees_bilan : | Donnees_bilan!E3:H541
PENTE ELASTIQUE
Contrainte borne inf. : | 40 | MPa
Contrainte borne sup. : | 240 | MPa
Adresses calcul pente élastique | Donnees_bilan!F109:F153 | Donnees_bilan!D109:D153
Inverse pente élastique : | 2.441022e-05 | /MPa
Déformation à contrainte nulle : | 0.001197142 | -
Contrainte à l'origine : | -46.24997 | MPa
Points pour tracé pente élastique | Déformation (-) | Contrainte (MPa)
| 0.001197142 | 0
| 0.01123209 | 411.0964
| 0.1284018125 | 5213.917
Module E (GPa) | 40.96645

## Donnees_bilan
Temps (s) | Allong. conv. (-) | Allong. plast. conv. (-) | Contrainte conv. (MPa) moyenne mobile | exx [1] - Lagrange moy. mobile, interpol. temps machine | eyy [1] - Lagrange moy. mobile, interpol. temps machine | exy [1] - Lagrange moy. mobile, interpol. temps machine | exx/eyy | Temps / début déformation (s) | exx [1] - Lagrange moyenne mobile | eyy [1] - Lagrange moyenne mobile | exy [1] - Lagrange moyenne mobile | E0 | Interpolation | Courbe def.conv
0 | 0.0004433 | 0 | 4.688341 | -0.000110257 | 0.000406694 | -5.45197e-05 | -0.2711055 | 0 | -0.000110257 | 0.000406694 | -5.45197e-05 | 0.00033742 | 0.00033742 | 0.0001144434
0.00391 | 0.0010184875 | 0 | 4.574867 | -0.0001395752 | 0.0004501654 | -5.326293e-05 | -0.3100531 | 0.004 | -0.00014025 | 0.000451166 | -5.3234e-05 | 0.000374 | 0.000373177 | 0.0001116735
0.00782 | 0.0012837375 | 0 | 6.980121 | -0.0001326011 | 0.0005028757 | -7.43397e-05 | -0.2636857 | 0.008 | -0.000131366 | 0.000505535 | -7.58725e-05 | 0.000415155 | 0.0004132047 | 0.0001703863
0.01172 | 0.001641363 | 0 | 6.950256 | -0.0001543226 | 0.0005539129 | -8.608565e-05 | -0.2786044 | 0.012 | -0.000157268 | 0.000557469 | -8.64316e-05 | 0.000439643 | 0.0004384714 | 0.0001696573
0.01563 | 0.0021331 | 0 | 9.142131 | -0.0001562251 | 0.0006021349 | -8.947249e-05 | -0.259452 | 0.016 | -0.000154807 | 0.000606556 | -8.94329e-05 | 0.000493481 | 0.0004872691 | 0.0002231614
0.01954 | 0.002279875 | 0 | 8.787369 | -0.0001528309 | 0.0006427362 | -9.251353e-05 | -0.2377816 | 0.02 | -0.000152588 | 0.000646937 | -9.29431e-05 | 0.000533377 | 0.0005294984 | 0.0002145016
0.02344 | 0.002823025 | 0 | 10.40391 | -0.0001541108 | 0.0006950341 | -9.548495e-05 | -0.2217313 | 0.024 | -0.000154659 | 0.000704034 | -9.5857e-05 | 0.000583944 | 0.0005762222 | 0.0002539618
0.02735 | 0.0030919875 | 0 | 11.4823 | -0.00016305 | 0.0007569088 | -9.812565e-05 | -0.2154156 | 0.028 | -0.000165381 | 0.000767702 | -9.85477e-05 | 0.000639332 | 0.0006300034 | 0.0002802855
0.03125 | 0.0036075625 | 0 | 12.64602 | -0.0001543819 | 0.0008267381 | -8.606491e-05 | -0.1867361 | 0.032 | -0.000149334 | 0.000841292 | -8.13166e-05 | 0.000681692 | 0.0006747419 | 0.000308692
0.03516 | 0.0040084125 | 0 | 14.91763 | -0.0001426194 | 0.0008862763 | -7.955659e-05 | -0.1609198 | 0.036 | -0.00014172 | 0.000896281 | -8.08489e-05 | 0.000727515 | 0.0007176049 | 0.0003641427
0.03907 | 0.0042006375 | 0 | 15.12534 | -0.000144428 | 0.0009686087 | -8.730602e-05 | -0.1491087 | 0.04 | -0.000146714 | 0.000995682 | -9.04303e-05 | 0.000778764 | 0.0007663645 | 0.0003692129
0.04297 | 0.0048376625 | 0 | 17.64215 | -0.0001261192 | 0.001022585 | -7.251969e-05 | -0.1233337 | 0.044 | -0.00011414 | 0.00102258 | -6.13277e-05 | 0.000833917 | 0.0008193419 | 0.0004306486
0.04688 | 0.0051416375 | 0 | 18.1149 | -0.00011669 | 0.00106066 | -5.758034e-05 | -0.1100164 | 0.048 | -0.000123561 | 0.0010797 | -6.00134e-05 | 0.000875091 | 0.0008649714 | 0.0004421886
0.05079 | 0.00554025 | 0 | 21.20447 | -0.0001131872 | 0.001115285 | -5.801295e-05 | -0.1014873 | 0.052 | -0.000104359 | 0.00112963 | -5.68685e-05 | 0.000917472 | 0.0009045244 | 0.0005176056
0.05469 | 0.0059261875 | 0 | 22.37988 | -6.644013e-05 | 0.001135218 | -5.391111e-05 | -0.0585263 | 0.056 | -4.06931e-05 | 0.00112979 | -5.22256e-05 | 0.000980607 | 0.0009576448 | 0.0005462977
0.0586 | 0.0063553375 | 0 | 23.84156 | -2.760946e-05 | 0.001141134 | -5.07541e-05 | -0.02419477 | 0.06 | -2.97996e-05 | 0.00115091 | -5.04664e-05 | 0.00100292 | 0.000999754 | 0.0005819777
0.0625 | 0.0066638 | 0 | 25.30149 | -2.330905e-05 | 0.001152506 | -4.098292e-05 | -0.02022466 | 0.064 | -1.95321e-05 | 0.00114918 | -3.21972e-05 | 0.00104286 | 0.001025817 | 0.0006176148
0.06641 | 0.007035575 | 0 | 26.25936 | -4.517884e-07 | 0.001151676 | -4.016394e-05 | -0.0003922877 | 0.068 | 1.7445e-05 | 0.00115478 | -5.32316e-05 | 0.00104863 | 0.001050428 | 0.0006409966
0.07032 | 0.0072829375 | 0 | 28.91338 | 4.635951e-05 | 0.001193479 | -4.855669e-05 | 0.03884401 | 0.072 | 7.07202e-05 | 0.00123775 | -3.74374e-05 | 0.0010675 | 0.001057979 | 0.0007057819
0.07422 | 0.0078938875 | 0 | 28.89688 | 6.172202e-05 | 0.001234067 | -2.964369e-05 | 0.05001515 | 0.076 | 3.46216e-05 | 0.00120547 | -2.38959e-05 | 0.00109768 | 0.001082853 | 0.000705379
0.07813 | 0.008347625 | 0 | 30.74208 | 2.404056e-05 | 0.001197584 | -2.268017e-05 | 0.02007422 | 0.08 | 1.97016e-05 | 0.00119599 | -2.50473e-05 | 0.00111643 | 0.001109087 | 0.000750421
0.08204 | 0.0088050875 | 0 | 30.35082 | 1.529656e-05 | 0.001230954 | -2.904948e-05 | 0.01242659 | 0.084 | 1.3103e-05 | 0.00128987 | -3.50676e-05 | 0.00115409 | 0.001133274 | 0.0007408701
0.08594 | 0.009018175 | 0 | 32.21377 | 3.3077e-05 | 0.001302531 | -3.691287e-05 | 0.02539441 | 0.088 | 7.08574e-05 | 0.00129247 | -3.67167e-05 | 0.00119934 | 0.001175088 | 0.0007863451
0.08985 | 0.0094048625 | 0 | 33.55394 | 6.862718e-05 | 0.001289658 | -2.80452e-05 | 0.05321347 | 0.092 | 4.30371e-05 | 0.0012832 | -1.04707e-05 | 0.00120716 | 0.001207609 | 0.000819059
0.09375 | 0.009667875 | 0 | 34.70449 | 3.805773e-05 | 0.001280811 | -2.965074e-06 | 0.02971378 | 0.096 | 3.80883e-05 | 0.00127923 | 3.12795e-06 | 0.00123176 | 0.001215858 | 0.0008471441
0.09766 | 0.0100843625 | 0 | 36.423 | 4.488981e-05 | 0.001288801 | 8.526987e-06 | 0.03483067 | 0.1 | 6.32992e-05 | 0.00131347 | 1.58942e-05 | 0.00124138 | 0.001237571 | 0.0008890935
0.10157 | 0.010699775 | 0 | 36.48092 | 6.231768e-05 | 0.001326324 | 1.069619e-05 | 0.04698525 | 0.104 | 4.87089e-05 | 0.00134557 | -8.69624e-06 | 0.00127595 | 0.001251974 | 0.0008905073
0.10547 | 0.011091675 | 0 | 38.83867 | 5.234692e-05 | 0.001349434 | -3.239308e-06 | 0.03879176 | 0.108 | 6.99353e-05 | 0.0013461 | 2.43941e-05 | 0.00130427 | 0.001287084 | 0.0009480603
0.10938 | 0.0114299375 | 0 | 38.9966 | 7.825711e-05 | 0.001354698 | 2.518086e-05 | 0.0577672 | 0.112 | 9.54662e-05 | 0.0013829 | 1.16705e-05 | 0.00133132 | 0.001313746 | 0.0009519154
0.11329 | 0.0118784625 | 0 | 41.31622 | 8.534204e-05 | 0.001391872 | 8.051443e-06 | 0.06131457 | 0.116 | 3.49122e-05 | 0.00140612 | 1.21793e-06 | 0.0013507 | 0.001338408 | 0.001008538
0.11719 | 0.012364975 | 0 | 41.69743 | 3.68531e-05 | 0.001411797 | 7.698604e-06 | 0.02610369 | 0.12 | 7.7754e-05 | 0.00142296 | 4.04553e-05 | 0.00135021 | 0.001352631 | 0.001017843
0.1211 | 0.0126391625 | 0 | 42.62249 | 7.670201e-05 | 0.001426476 | 3.803048e-05 | 0.05377027 | 0.124 | 4.73923e-05 | 0.00143344 | 4.31243e-06 | 0.00139185 | 0.001357461 | 0.001040424
0.125 | 0.0130832125 | 0 | 43.59634 | 4.73764375e-05 | 0.001436819375 | 3.88053125e-06 | 0.03297313 | 0.128 | 6.55078e-05 | 0.00144878 | 2.3234e-05 | 0.00139816 | 0.00139674 | 0.001064196
0.12891 | 0.0134877875 | 0 | 44.37291 | 6.05376e-05 | 0.001457771 | 2.551652e-05 | 0.0415275 | 0.132 | 1.85112e-05 | 0.00150352 | 2.76733e-05 | 0.00141511 | 0.001401081 | 0.001083152
0.13282 | 0.0138223125 | 0 | 46.91366 | 1.477844e-05 | 0.001507983 | 2.654914e-05 | 0.009800133 | 0.136 | 1.92955e-05 | 0.00150354 | 1.56429e-05 | 0.00145153 | 0.00142099 | 0.001145173
0.13672 | 0.0140152875 | 0 | 46.75669 | 1.682597e-05 | 0.001507308 | 1.508131e-05 | 0.01116293 | 0.14 | -4.50309e-06 | 0.00153901 | 1.8715e-05 | 0.00145732 | 0.001454833 | 0.001141341
0.14063 | 0.0147148875 | 0 | 48.48924 | -5.324965e-06 | 0.001538861 | 2.12711e-05 | -0.003460329 | 0.144 | 3.80257e-06 | 0.00151156 | 4.45208e-05 | 0.00148896 | 0.001460588 | 0.001183633
0.14454 | 0.015004725 | 0 | 48.41427 | -2.594781e-06 | 0.001515153 | 4.708936e-05 | -0.001712554 | 0.148 | -8.603e-05 | 0.00157938 | 5.83805e-05 | 0.00151805 | 0.001493036 | 0.001181803
0.14844 | 0.0153422375 | 0 | 50.58858 | -8.87127e-05 | 0.001586766 | 5.888578e-05 | -0.05590787 | 0.152 | -5.79447e-05 | 0.00164598 | 5.55442e-05 | 0.00153165 | 0.001520304 | 0.001234878
0.15235 | 0.01564025 | 0 | 52.07284 | -5.389235e-05 | 0.001648782 | 5.471849e-05 | -0.03268617 | 0.156 | 3.66207e-06 | 0.00164898 | 4.05693e-05 | 0.00158297 | 0.001534635 | 0.001271109
0.15625 | 0.0161141125 | 0 | 53.11664 | 4.794975e-06 | 0.001649629 | 3.973701e-05 | 0.002906699 | 0.16 | -1.65764e-05 | 0.00166588 | 2.87158e-05 | 0.00159302 | 0.001584807 | 0.001296589
0.16016 | 0.0164926 | 0 | 54.53793 | -1.802216e-05 | 0.001666109 | 2.81682e-05 | -0.01081691 | 0.164 | -6.74022e-05 | 0.00166131 | 1.33308e-05 | 0.00161985 | 0.001593771 | 0.001331283
0.16407 | 0.01692325 | 0 | 54.60555 | -6.835079e-05 | 0.001661351 | 1.333017e-05 | -0.04114169 | 0.168 | -0.00012487 | 0.00167031 | 2.81154e-05 | 0.00162774 | 0.001620151 | 0.001332933
0.16797 | 0.0172555375 | 0 | 57.2078 | -0.0001245828 | 0.00167013 | 2.803218e-05 | -0.07459467 | 0.172 | -0.000143359 | 0.00170968 | 3.51831e-05 | 0.0016324 | 0.001627693 | 0.001396455
0.17188 | 0.01765415 | 0 | 57.61024 | -0.0001429397 | 0.001708778 | 3.556252e-05 | -0.08365029 | 0.176 | -0.000153459 | 0.00172836 | 5.8266e-07 | 0.00165907 | 0.001631951 | 0.001406278
0.17579 | 0.0179953875 | 0 | 59.57523 | -0.0001528953 | 0.00172742 | 1.176998e-06 | -0.08851079 | 0.18 | -0.000165443 | 0.00174646 | 2.0153e-05 | 0.00169179 | 0.001657499 | 0.001454244
0.17969 | 0.0182442375 | 0 | 59.5439 | -0.0001646653 | 0.001745965 | 1.868062e-05 | -0.09431191 | 0.184 | -0.000172689 | 0.00173709 | 3.38284e-05 | 0.00169481 | 0.001690217 | 0.00145348
0.1836 | 0.0187896125 | 0 | 60.47451 | -0.000172915 | 0.001739914 | 3.274097e-05 | -0.09938132 | 0.188 | -0.000156991 | 0.00168418 | 4.12424e-05 | 0.00169375 | 0.00169480689 | 0.001476196
0.1875 | 0.0192090875 | 0 | 62.125 | -0.000160566 | 0.001689681 | 4.032169e-05 | -0.09502741 | 0.192 | -0.000110868 | 0.00166075 | 4.94247e-05 | 0.00163569 | 0.001696638 | 0.001516485
0.19141 | 0.019761175 | 0 | 63.18766 | -0.0001217042 | 0.001663927 | 5.01575e-05 | -0.07314273 | 0.196 | 5.23652e-06 | 0.00163742 | 2.12847e-05 | 0.00160551 | 0.001643288 | 0.001542425
0.19532 | 0.020024925 | 0 | 65.44084 | -1.148786e-05 | 0.001641244 | 2.673572e-05 | -0.006999486 | 0.2 | 5.55463e-05 | 0.0016165 | -1.08103e-05 | 0.00156794 | 0.001610739 | 0.001597425
0.19922 | 0.02054125 | 0 | 65.48506 | 4.961501e-05 | 0.001623101 | -4.476749e-06 | 0.03056803 | 0.204 | 6.03985e-05 | 0.00155508 | -4.31347e-05 | 0.00153483 | 0.001575097 | 0.001598505
0.20313 | 0.02103895 | 0 | 67.07069 | 5.738098e-05 | 0.001569306 | -3.641609e-05 | 0.03656457 | 0.208 | 0.000107353 | 0.0014919 | -7.07107e-05 | 0.00148589 | 0.001543003 | 0.00163721
0.20704 | 0.02123415 | 0 | 66.64015 | 9.663953e-05 | 0.001508484 | -6.418044e-05 | 0.06406398 | 0.212 | 0.000132996 | 0.00140877 | -9.85168e-05 | 0.00141267 | 0.001499665 | 0.001626701
0.21094 | 0.0214315875 | 0 | 68.25095 | 0.0001250444 | 0.00143181 | -9.243962e-05 | 0.08733309 | 0.216 | 0.000182476 | 0.00131872 | -0.000108198 | 0.0013373 | 0.001432854 | 0.001666021
0.21485 | 0.021991125 | 0 | 68.90807 | 0.0001733317 | 0.00134417 | -0.0001072822 | 0.1289507 | 0.22 | 0.000152709 | 0.00123748 | -9.96016e-05 | 0.0012498 | 0.001359917 | 0.001682061
0.21875 | 0.0225015 | 0 | 68.9698 | 0.0001600216 | 0.001261403 | -9.992131e-05 | 0.12686 | 0.224 | 0.000185903 | 0.00117206 | -0.000131359 | 0.00118577 | 0.001275818 | 0.001683568
0.22266 | 0.0229068125 | 0 | 69.4622 | 0.000177123 | 0.001195445 | -0.0001229494 | 0.148165 | 0.228 | 0.000155789 | 0.00107884 | -0.000112694 | 0.00112472 | 0.001206124 | 0.001695587
0.22657 | 0.0231891875 | 0 | 69.05424 | 0.0001685203 | 0.001115506 | -0.0001201051 | 0.1510707 | 0.232 | 0.000134264 | 0.000955823 | -0.000112078 | 0.00104956 | 0.001147464 | 0.001685629
0.23047 | 0.0236518625 | 0 | 69.78288 | 0.0001389743 | 0.0009963834 | -0.0001120395 | 0.1394787 | 0.236 | 0.000155729 | 0.000940308 | -0.000104041 | 0.00100935 | 0.001076397 | 0.001703415
0.23438 | 0.0238321625 | 0 | 66.54499 | 0.0001481866 | 0.0009410512 | -0.0001059809 | 0.1574692 | 0.24 | 0.000131878 | 0.000928902 | -0.000119399 | 0.000965276 | 0.001024207 | 0.001624378
0.23829 | 0.02443715 | 0 | 64.46875 | 0.0001413008 | 0.0009350788 | -0.0001114755 | 0.1511111 | 0.244 | 0.000152907 | 0.000895861 | -0.00013667 | 0.000943445 | 0.0009827615 | 0.001573696
0.24219 | 0.0247821125 | 0 | 60.79844 | 0.000148183 | 0.000910601 | -0.0001311213 | 0.162731 | 0.248 | 6.61909e-05 | 0.000883813 | -0.000118941 | 0.000937966 | 0.0009509678 | 0.001484103
0.2461 | 0.0250861 | 0 | 59.00668 | 0.0001085514 | 0.0008855951 | -0.0001283801 | 0.1225745 | 0.252 | 5.90803e-05 | 0.000912971 | -0.00011733 | 0.000927152 | 0.0009399493 | 0.001440366
0.25 | 0.02537965 | 0 | 57.07211 | 5.733911875e-05 | 0.0008981509375 | -0.000116719375 | 0.06384129 | 0.256 | 5.71079e-05 | 0.00090478 | -0.000122259 | 0.000934389 | 0.00093176425 | 0.001393143
0.25391 | 0.0259064125 | 0 | 54.49713 | 6.220276e-05 | 0.0009120672 | -0.0001211304 | 0.06819976 | 0.26 | -1.87178e-05 | 0.00088697 | -9.57436e-05 | 0.000912123 | 0.0009311885 | 0.001330287
0.25782 | 0.0262782 | 0 | 52.65976 | 2.033604e-05 | 0.0008968791 | -0.0001100066 | 0.02267422 | 0.264 | 3.41769e-05 | 0.000877089 | -0.000110223 | 0.000904692 | 0.0009254147 | 0.001285436
0.26172 | 0.026658175 | 0 | 48.49885 | -2.870494e-07 | 0.0008814206 | -0.0001007503 | -0.0003256667 | 0.268 | -1.69331e-06 | 0.000881377 | -9.35016e-05 | 0.000892102 | 0.0009081633 | 0.001183867
0.26563 | 0.0271685375 | 0 | 47.78079 | 2.249168e-05 | 0.0008792598 | -0.0001047412 | 0.02558024 | 0.272 | 3.19013e-05 | 0.000856456 | -9.5066e-05 | 0.000901594 | 0.0008988443 | 0.001166339
0.26954 | 0.0273801375 | 0 | 45.10039 | 9.892999e-06 | 0.0008721778 | -9.43686e-05 | 0.01134287 | 0.276 | -1.59009e-05 | 0.000869519 | -6.16129e-05 | 0.000895869 | 0.0008948422 | 0.00110091
0.27344 | 0.027900925 | 0 | 44.32964 | 1.707477e-05 | 0.0008591749 | -8.358824e-05 | 0.01987345 | 0.28 | 2.35596e-05 | 0.000862888 | -7.67808e-05 | 0.000894159 | 0.0009004884 | 0.001082096
0.27735 | 0.028301775 | 0 | 41.41848 | -9.308892e-06 | 0.0008677463 | -6.38473e-05 | -0.01072767 | 0.284 | 6.99841e-05 | 0.000882584 | -7.29627e-05 | 0.000892415 | 0.0008949958 | 0.001011034
0.28125 | 0.0286810125 | 0 | 38.68639 | 3.890582e-05 | 0.0008676948 | -7.635895e-05 | 0.04483814 | 0.288 | 7.61077e-05 | 0.000884522 | -8.79373e-05 | 0.000879399 | 0.0008939949 | 0.0009443431
0.28516 | 0.028934325 | 0 | 37.51613 | 7.519225e-05 | 0.0008841488 | -7.704358e-05 | 0.0850448 | 0.292 | 6.5935e-05 | 0.00089635 | -6.56695e-05 | 0.000889591 | 0.0008887714 | 0.0009157768
0.28907 | 0.0298187125 | 0 | 35.26765 | 7.29416e-05 | 0.0008875102 | -8.37803e-05 | 0.08218677 | 0.296 | 0.000117363 | 0.000887803 | -7.67144e-05 | 0.00089382 | 0.0008806161 | 0.000860891
0.29297 | 0.029960275 | 0 | 35.58513 | 7.442979e-05 | 0.0008957504 | -6.688776e-05 | 0.0830921 | 0.3 | 0.000154904 | 0.000876764 | -4.92566e-05 | 0.000897687 | 0.0008910395 | 0.0008686408
0.29688 | 0.0303089625 | 0 | 33.47393 | 0.0001279532 | 0.0008854073 | -7.244389e-05 | 0.1445134 | 0.304 | 0.000118182 | 0.000872821 | -6.45278e-05 | 0.000903085 | 0.0008946661 | 0.0008171059
0.30079 | 0.0305339625 | 0 | 33.66925 | 0.0001513258 | 0.00087555 | -5.011241e-05 | 0.1728352 | 0.308 | 0.000148444 | 0.000867856 | -4.4203e-05 | 0.000891999 | 0.0008989137 | 0.0008218737
0.30469 | 0.0310122875 | 0 | 32.2445 | 0.000120344 | 0.0008721367 | -6.260524e-05 | 0.1379875 | 0.312 | 0.000105776 | 0.000853809 | -6.60205e-05 | 0.000894243 | 0.0009019821 | 0.0007870954
0.3086 | 0.0313892875 | 0 | 32.59206 | 0.000145193 | 0.000866103 | -4.553536e-05 | 0.1676394 | 0.316 | 0.000147051 | 0.000854198 | -5.19354e-05 | 0.000887883 | 0.0008916956 | 0.0007955793
0.3125 | 0.0317208375 | 0 | 32.88563 | 0.0001070686 | 0.0008533859 | -6.577952e-05 | 0.1254633 | 0.32 | 0.000166383 | 0.000822548 | -6.68643e-05 | 0.000869778 | 0.00089394 | 0.0008027453
0.31641 | 0.0321716 | 0 | 31.88977 | 0.0001501314 | 0.0008520213 | -5.240856e-05 | 0.1762062 | 0.324 | 0.000144778 | 0.000845039 | -5.19474e-05 | 0.000857478 | 0.0008864847 | 0.0007784363
0.32032 | 0.032545625 | 0 | 32.124 | 0.0001660504 | 0.0008226846 | -6.681024e-05 | 0.2018397 | 0.328 | 0.000119838 | 0.000809686 | 6.73207e-06 | 0.000855775 | 0.0008685663 | 0.0007841539
0.32422 | 0.0330477875 | 0 | 29.97398 | 0.0001434316 | 0.0008444422 | -4.966558e-05 | 0.1698537 | 0.332 | 0.000134508 | 0.00082538 | -2.49697e-05 | 0.000860495 | 0.0008571149 | 0.0007316714
0.32813 | 0.03346875 | 0 | 30.64002 | 0.0001196919 | 0.0008094095 | 7.052103e-06 | 0.1478756 | 0.336 | 0.000189027 | 0.00086073 | -8.83779e-06 | 0.000860006 | 0.0008558334 | 0.0007479294
0.33204 | 0.0337936 | 0 | 29.3081 | 0.0001348614 | 0.0008256392 | -2.504194e-05 | 0.1633418 | 0.34 | 0.00017361 | 0.000855826 | -9.80509e-06 | 0.000874044 | 0.0008605149 | 0.0007154171
0.33594 | 0.033984325 | 0 | 29.62426 | 0.0001887137 | 0.0008604905 | -8.960644e-06 | 0.2193095 | 0.344 | 0.00018075 | 0.000863356 | -2.667e-06 | 0.000872915 | 0.0008599082 | 0.0007231346
0.33985 | 0.0345863375 | 0 | 28.76309 | 0.0001738436 | 0.0008558212 | -9.898036e-06 | 0.2031308 | 0.348 | 0.000221053 | 0.00086878 | 7.24718e-06 | 0.000871578 | 0.0008737712 | 0.0007021133
0.34375 | 0.0348456125 | 0 | 28.28247 | 0.0001793516 | 0.0008629205 | -3.20422e-06 | 0.2078426 | 0.352 | 0.000208349 | 0.000893339 | -1.52553e-05 | 0.000879755 | 0.000873019 | 0.0006903812
0.34766 | 0.035391 | 0 | 29.32055 | 0.0002194037 | 0.0008676451 | 7.54875e-06 | 0.2528727 | 0.356 | 0.000179393 | 0.000925348 | 2.08362e-06 | 0.000895535 | 0.0008713538 | 0.0007157209
0.35157 | 0.0357247875 | 0 | 28.65207 | 0.0002106839 | 0.0008902813 | -1.437492e-05 | 0.2366487 | 0.36 | 5.29948e-05 | 0.00103507 | -5.24683e-06 | 0.000915521 | 0.0008785014 | 0.0006994032
0.35547 | 0.03606155 | 0 | 29.49262 | 0.0001882116 | 0.0009171756 | 7.12757e-07 | 0.2052078 | 0.364 | -0.000101554 | 0.00104939 | -1.00877e-07 | 0.000941943 | 0.0008931766 | 0.0007199213
0.35938 | 0.036518275 | 0 | 27.47341 | 7.513338e-05 | 0.001022554 | -4.550608e-06 | 0.07347623 | 0.368 | -0.000144492 | 0.00108045 | -2.79262e-05 | 0.000984926 | 0.0009120243 | 0.0006706319
0.36329 | 0.0368393875 | 0 | 27.65187 | -8.045795e-05 | 0.001047079 | 8.036534e-07 | -0.07684036 | 0.372 | -0.00010761 | 0.00110784 | -4.97988e-05 | 0.00103856 | 0.0009361754 | 0.0006749882
0.36719 | 0.03717765 | 0 | 26.23028 | -0.0001427621 | 0.001074123 | -2.213578e-05 | -0.1329104 | 0.376 | 1.56305e-06 | 0.00115758 | -2.55251e-05 | 0.00110898 | 0.0009752653 | 0.0006402869
0.3711 | 0.03750845 | 0 | 26.05424 | -0.000122359 | 0.001100239 | -4.811236e-05 | -0.1112113 | 0.38 | 7.63299e-06 | 0.00125096 | -1.1056e-05 | 0.00116499 | 0.001025149 | 0.0006359898
0.375 | 0.0379413375 | 0 | 25.62288 | -2.01751e-05 | 0.001141553 | -3.198569e-05 | -0.01767338 | 0.384 | 0.000104737 | 0.00126401 | 1.1731e-06 | 0.00121181 | 0.001091995 | 0.0006254602
0.37891 | 0.0385433375 | 0 | 24.0823 | 2.199247e-06 | 0.001230128 | -1.457247e-05 | 0.00178782 | 0.388 | 0.000276106 | 0.0012852 | 4.17363e-05 | 0.00125976 | 0.001150779 | 0.0005878542
0.38282 | 0.03892705 | 0 | 24.12548 | 6.785427e-05 | 0.001262028 | -4.442976e-06 | 0.05376607 | 0.392 | 0.000270542 | 0.00133805 | 4.7277e-05 | 0.00130789 | 0.001198197 | 0.0005889083
0.38672 | 0.039187075 | 0 | 22.50915 | 0.0002317725 | 0.001275793 | 3.03607e-05 | 0.1816693 | 0.396 | 0.000205521 | 0.00142019 | 3.26432e-05 | 0.00135074 | 0.001244363 | 0.0005494531
0.39063 | 0.039556625 | 0 | 23.67291 | 0.0002836727 | 0.00131656 | 4.82235e-05 | 0.2154652 | 0.4 | 0.000126161 | 0.00152028 | 6.21386e-05 | 0.00139607 | 0.001291789 | 0.0005778608
0.39454 | 0.040076675 | 0 | 22.27809 | 0.0002328238 | 0.001387649 | 3.559049e-05 | 0.1677829 | 0.404 | 6.91317e-05 | 0.00171604 | 5.70418e-05 | 0.00150433 | 0.001335141 | 0.0005438131
0.39844 | 0.0403940625 | 0 | 22.67972 | 0.0001561563 | 0.00147347 | 5.109821e-05 | 0.1059786 | 0.408 | 2.26859e-05 | 0.0018248 | 4.5623e-05 | 0.00159768 | 0.00137371 | 0.000553617
0.40235 | 0.0405870375 | 0 | 23.24617 | 9.07867e-05 | 0.0016367 | 6.132332e-05 | 0.05546934 | 0.412 | -1.91328e-06 | 0.00192585 | 5.85539e-05 | 0.00171754 | 0.001457589 | 0.000567444
0.40625 | 0.0411719 | 0 | 25.27617 | 4.092411e-05 | 0.001782435 | 4.927372e-05 | 0.02295967 | 0.416 | -8.26172e-06 | 0.00201864 | 4.65779e-05 | 0.00181756 | 0.001555807 | 0.0006169968
0.41016 | 0.0414647125 | 0 | 29.13638 | 6.930161e-06 | 0.001880361 | 5.288499e-05 | 0.003685547 | 0.42 | -0.000102816 | 0.00211671 | 1.67488e-05 | 0.00192301 | 0.00166222 | 0.0007112253
0.41407 | 0.04196465 | 0 | 31.49267 | -5.991714e-07 | 0.001974025 | 5.501013e-05 | -0.0003035277 | 0.424 | -9.17839e-05 | 0.00221339 | -5.77795e-06 | 0.00203466 | 0.001770145 | 0.000768743
0.41797 | 0.042420625 | 0 | 35.62562 | -5.57341e-05 | 0.00206669 | 3.256992e-05 | -0.02696781 | 0.428 | -0.000109098 | 0.00229539 | -3.44479e-06 | 0.00213645 | 0.001868768 | 0.0008696292
0.42188 | 0.0426434 | 0 | 37.37892 | -0.0001029415 | 0.002163101 | 4.223927e-06 | -0.04758978 | 0.432 | -9.23776e-05 | 0.00238823 | -3.04765e-05 | 0.00220917 | 0.001975653 | 0.0009124277
0.42579 | 0.0432066625 | 0 | 41.86729 | -9.94787e-05 | 0.002250488 | -4.807332e-06 | -0.04420317 | 0.436 | -5.96278e-05 | 0.00246404 | -2.80283e-05 | 0.00229005 | 0.002082493 | 0.00102199
0.42969 | 0.043746825 | 0 | 44.52923 | -0.0001052577 | 0.002334729 | -1.431634e-05 | -0.04508347 | 0.44 | -6.89002e-05 | 0.00256501 | -3.49311e-05 | 0.00235978 | 0.002168802 | 0.001086968
0.4336 | 0.0440575125 | 0 | 46.96706 | -7.841473e-05 | 0.002418572 | -3.117093e-05 | -0.03242191 | 0.444 | -4.70329e-05 | 0.00266903 | -1.25336e-05 | 0.00243165 | 0.00224147 | 0.001146476
0.4375 | 0.04421845 | 0 | 49.11089 | -6.13956e-05 | 0.002499927 | -3.121957e-05 | -0.02455896 | 0.448 | -4.35755e-05 | 0.00278075 | -1.79445e-05 | 0.00251184 | 0.002316921 | 0.001198808
0.44141 | 0.0445440375 | 0 | 50.63455 | -6.275242e-05 | 0.002601142 | -2.808242e-05 | -0.02412495 | 0.452 | -6.79273e-05 | 0.00291768 | -2.16296e-05 | 0.00260112 | 0.002384621 | 0.001236
0.44532 | 0.0451363625 | 0 | 55.78567 | -4.351384e-05 | 0.002704408 | -1.232243e-05 | -0.01608997 | 0.456 | -6.3754e-05 | 0.00302786 | 2.75558e-05 | 0.00271057 | 0.002457165 | 0.00136174
0.44922 | 0.04560425 | 0 | 60.13097 | -4.987644e-05 | 0.002821521 | -2.090468e-05 | -0.01767715 | 0.46 | -0.000110275 | 0.00316925 | 1.96642e-05 | 0.00279388 | 0.002537749 | 0.00146781
0.45313 | 0.045926125 | 0 | 66.63235 | -6.737118e-05 | 0.002949857 | -9.945133e-06 | -0.02283879 | 0.464 | -0.00013934 | 0.0032861 | 3.61197e-05 | 0.00292669 | 0.002631321 | 0.00162651
0.45704 | 0.0463873125 | 0 | 70.54586 | -7.267724e-05 | 0.003063013 | 2.895821e-05 | -0.02372737 | 0.468 | -0.000193132 | 0.00339692 | 8.71675e-06 | 0.00302334 | 0.002732853 | 0.00172204
0.46094 | 0.0465340875 | 0 | 75.04047 | -0.0001177833 | 0.003198525 | 2.278349e-05 | -0.03682426 | 0.472 | -0.000244841 | 0.00347551 | 8.98362e-06 | 0.00311047 | 0.00282245 | 0.001831754
0.46485 | 0.046943125 | 0 | 79.7648 | -0.0001491785 | 0.00331062 | 3.26945e-05 | -0.04506061 | 0.476 | -0.000287152 | 0.00354867 | -1.27264e-05 | 0.00321091 | 0.00294978 | 0.001947076
0.46875 | 0.0473700375 | 0 | 84.86011 | -0.0002030906 | 0.003413728 | 7.368192e-06 | -0.05949232 | 0.48 | -0.000331906 | 0.00364248 | -1.4717e-05 | 0.00325661 | 0.003040076 | 0.002071454
0.47266 | 0.0476956375 | 0 | 90.87376 | -0.0002523351 | 0.003487659 | 6.441461e-06 | -0.07235086 | 0.484 | -0.000365899 | 0.00369837 | -3.72231e-05 | 0.00334706 | 0.003126899 | 0.002218248
0.47657 | 0.0481694875 | 0 | 94.86023 | -0.0002934951 | 0.003561286 | -1.386456e-05 | -0.08241268 | 0.488 | -0.00035376 | 0.00374923 | -5.37799e-05 | 0.00341376 | 0.003219901 | 0.002315559
0.48047 | 0.048510725 | 0 | 100.692 | -0.0003366736 | 0.003650813 | -1.645903e-05 | -0.0922188 | 0.492 | -0.000390119 | 0.00384564 | -6.65968e-05 | 0.00348422 | 0.003265335 | 0.002457914
0.48438 | 0.0490300375 | 0 | 104.7391 | -0.0003663424 | 0.003703211 | -3.904272e-05 | -0.09892561 | 0.496 | -0.000374269 | 0.00393025 | -8.44203e-05 | 0.00357104 | 0.003354305 | 0.002556704
0.48829 | 0.049287825 | 0 | 110.6199 | -0.0003550109 | 0.003754828 | -5.481355e-05 | -0.09454785 | 0.5 | -0.000463097 | 0.00406022 | -6.6279e-05 | 0.0036643 | 0.003418711 | 0.002700256
0.49219 | 0.0496059625 | 0 | 115.9011 | -0.0003903786 | 0.003849864 | -6.737418e-05 | -0.1014006 | 0.504 | -0.000468684 | 0.00415661 | -6.34917e-05 | 0.00380178 | 0.003487985 | 0.002829171
0.4961 | 0.0502496875 | 0 | 121.3578 | -0.0003752712 | 0.00393297 | -8.438945e-05 | -0.09541673 | 0.508 | -0.000511139 | 0.00432589 | -5.88045e-05 | 0.00393077 | 0.003573282 | 0.002962369
0.5 | 0.0506281875 | 0 | 126.524 | -0.000463097 | 0.00406022 | -6.6279e-05 | -0.1140571 | 0.512 | -0.000522265 | 0.00449328 | -2.40282e-05 | 0.0040595 | 0.0036643 | 0.003088479
0.50391 | 0.0509254625 | 0 | 130.8897 | -0.0004681826 | 0.004153666 | -6.357104e-05 | -0.1127155 | 0.516 | -0.000647463 | 0.00461584 | -2.58764e-05 | 0.00420081 | 0.003798767 | 0.003195046
0.50782 | 0.0511996375 | 0 | 137.3523 | -0.0005098358 | 0.004318241 | -5.963471e-05 | -0.1180656 | 0.52 | -0.000773132 | 0.00468148 | 1.47086e-05 | 0.0043089 | 0.003924979 | 0.003352799
0.51172 | 0.0516518875 | 0 | 142.0289 | -0.0005181044 | 0.004482924 | -2.542242e-05 | -0.1155729 | 0.524 | -0.00086487 | 0.00482215 | -3.60194e-06 | 0.00445524 | 0.004050109 | 0.003466955
0.51563 | 0.0519245875 | 0 | 147.7246 | -0.0006354214 | 0.004606845 | -2.717951e-05 | -0.1379298 | 0.528 | -0.00100318 | 0.00491803 | 5.59886e-06 | 0.00457272 | 0.004188955 | 0.003605989
0.51954 | 0.052385775 | 0 | 151.4744 | -0.0007602054 | 0.004670885 | 1.244539e-05 | -0.162754 | 0.532 | -0.00106145 | 0.00503885 | -5.59232e-05 | 0.00468549 | 0.004294941 | 0.003697523
0.52344 | 0.052762025 | 0 | 156.6363 | -0.0008499015 | 0.004804143 | -1.96641e-06 | -0.1769101 | 0.536 | -0.00127938 | 0.00518327 | -0.000129062 | 0.00478656 | 0.004435924 | 0.003823526
0.52735 | 0.053109975 | 0 | 162.3994 | -0.0009847511 | 0.004901523 | 7.829963e-06 | -0.2009071 | 0.54 | -0.00147403 | 0.00534554 | -8.02764e-05 | 0.00489101 | 0.004554217 | 0.003964204
0.53125 | 0.0537447625 | 0 | 168.0605 | -0.001041786 | 0.005014379 | -4.265878e-05 | -0.2077598 | 0.544 | -0.00156863 | 0.00545868 | -8.98046e-05 | 0.00500391 | 0.004665137 | 0.004102393
0.53516 | 0.05407855 | 0 | 173.4241 | -0.001232359 | 0.005151361 | -0.0001214903 | -0.2392298 | 0.548 | -0.00159976 | 0.00566627 | -7.85461e-05 | 0.00511539 | 0.004765318 | 0.004233319
0.53907 | 0.054390725 | 0 | 176.7397 | -0.001436108 | 0.005310806 | -9.015506e-05 | -0.2704124 | 0.552 | -0.00168731 | 0.00585417 | -0.000109381 | 0.00527111 | 0.004866077 | 0.004314255
0.54297 | 0.054828075 | 0 | 181.7997 | -0.001551238 | 0.005424052 | -8.739108e-05 | -0.2859926 | 0.556 | -0.00181162 | 0.00605319 | -9.73481e-05 | 0.0054172 | 0.004974731 | 0.00443777
0.54688 | 0.0551946375 | 0 | 185.6649 | -0.00158874 | 0.005606908 | -7.923019e-05 | -0.2833541 | 0.56 | -0.00190355 | 0.00615516 | -0.00011607 | 0.00558472 | 0.005081005 | 0.004532119
0.55079 | 0.055664775 | 0 | 191.5169 | -0.001656321 | 0.00579714 | -0.0001018645 | -0.2857134 | 0.564 | -0.00202859 | 0.00631752 | -7.49712e-05 | 0.00574676 | 0.005223301 | 0.00467497
0.55469 | 0.055981425 | 0 | 195.72 | -0.001771981 | 0.005994797 | -0.0001005573 | -0.2955864 | 0.568 | -0.00202446 | 0.00640895 | -4.16135e-05 | 0.00588458 | 0.005368116 | 0.004777568
0.5586 | 0.0563867375 | 0 | 199.7634 | -0.001870216 | 0.006118869 | -0.0001127159 | -0.3056473 | 0.572 | -0.00205467 | 0.00649979 | -3.93967e-06 | 0.00600843 | 0.00552564 | 0.004876268
0.5625 | 0.0567302125 | 0 | 204.0239 | -0.001989706 | 0.006259176 | -9.244511e-05 | -0.3178862 | 0.576 | -0.0020878 | 0.00675454 | 1.71775e-05 | 0.00614377 | 0.00568801 | 0.004980268
0.56641 | 0.0571697875 | 0 | 208.149 | -0.002029773 | 0.006376025 | -5.481611e-05 | -0.3183445 | 0.58 | -0.00204189 | 0.00692092 | 5.90316e-05 | 0.00626954 | 0.005831957 | 0.005080962
0.57032 | 0.0574231125 | 0 | 213.9782 | -0.002040019 | 0.006450088 | -1.881385e-05 | -0.3162777 | 0.584 | -0.00198301 | 0.00707557 | 0.000108265 | 0.00642496 | 0.005956316 | 0.005223253
0.57422 | 0.058016925 | 0 | 217.5159 | -0.002078314 | 0.006638226 | 7.268963e-06 | -0.3130827 | 0.588 | -0.00202729 | 0.00734482 | 7.46996e-05 | 0.00657381 | 0.006083568 | 0.005309611
0.57813 | 0.0584132875 | 0 | 222.0671 | -0.002068812 | 0.006849057 | 3.7769e-05 | -0.3020579 | 0.592 | -0.00204133 | 0.00755226 | 8.19533e-05 | 0.0067469 | 0.006209334 | 0.005420705
0.58204 | 0.058747825 | 0 | 225.0836 | -0.002006081 | 0.006993207 | 8.896514e-05 | -0.2868615 | 0.596 | -0.00213915 | 0.00780251 | 8.27876e-05 | 0.00699144 | 0.006347408 | 0.005494341
0.58594 | 0.0591613375 | 0 | 229.44 | -0.001999683 | 0.007202529 | 9.483873e-05 | -0.2776361 | 0.6 | -0.00216344 | 0.00801015 | 0.000105522 | 0.00719443 | 0.006496107 | 0.00560068
0.58985 | 0.059455625 | 0 | 233.4736 | -0.002030988 | 0.007442429 | 7.569636e-05 | -0.2728931 | 0.604 | -0.00212755 | 0.00817537 | 7.05343e-05 | 0.00738887 | 0.006648137 | 0.005699142
0.59375 | 0.0600472 | 0.0004041184 | 237.2265 | -0.002082286 | 0.007661075 | 8.158367e-05 | -0.2718007 | 0.608 | -0.00211401 | 0.00840268 | 0.000142516 | 0.00756267 | 0.006851178 | 0.006194869
0.59766 | 0.0603474625 | 0.0004187031 | 240.7665 | -0.002157483 | 0.007893843 | 9.357501e-05 | -0.2733122 | 0.612 | -0.00213239 | 0.00848626 | 0.000196206 | 0.00772462 | 0.007079062 | 0.006295865
0.60157 | 0.0605732125 | 0.0004613753 | 243.0351 | -0.002152666 | 0.008075166 | 9.096439e-05 | -0.2665786 | 0.616 | -0.00212938 | 0.00869653 | 0.000210742 | 0.00790014 | 0.007272333 | 0.006393915
0.60547 | 0.06102025 | 0.0005370173 | 247.6373 | -0.002119568 | 0.008260481 | 8.990548e-05 | -0.2565913 | 0.62 | -0.0021447 | 0.00886707 | 0.000197794 | 0.00804011 | 0.007454765 | 0.006581896
0.60938 | 0.061460575 | 0.0007107799 | 250.9404 | -0.002118823 | 0.008437214 | 0.000163919 | -0.2511282 | 0.624 | -0.00209884 | 0.00918818 | 0.000255338 | 0.00823607 | 0.007618891 | 0.006836289
0.61329 | 0.06173625 | 0.000640503 | 255.2272 | -0.002132357 | 0.008546095 | 0.0002047602 | -0.2495124 | 0.628 | -0.00210038 | 0.00935983 | 0.000219399 | 0.00843829 | 0.007781473 | 0.006870655
0.61719 | 0.0621952125 | 0.0008861877 | 257.8701 | -0.002134494 | 0.008745501 | 0.0002067161 | -0.2440677 | 0.632 | -0.00214766 | 0.00952638 | 0.000145345 | 0.00866252 | 0.00794265 | 0.007180852
0.6211 | 0.0626735375 | 0.001104808 | 261.0882 | -0.002135211 | 0.00894859 | 0.0002110866 | -0.2386086 | 0.636 | -0.00226034 | 0.0096332 | 6.05991e-05 | 0.00885533 | 0.008089781 | 0.007478028
0.625 | 0.062938775 | 0.001092984 | 264.5214 | -0.00209482 | 0.009241721 | 0.0002538196 | -0.2266699 | 0.64 | -0.00244131 | 0.00982926 | -3.59577e-05 | 0.00905436 | 0.008285669 | 0.007550009
0.62891 | 0.0633329125 | 0.001248752 | 267.4752 | -0.002106724 | 0.00939926 | 0.0002053527 | -0.2241372 | 0.644 | -0.00252432 | 0.0100057 | -8.00814e-05 | 0.00925145 | 0.008488436 | 0.007777879
0.63282 | 0.063752375 | 0.001354736 | 271.3596 | -0.002165382 | 0.009550657 | 0.000128862 | -0.226726 | 0.648 | -0.00255921 | 0.010203 | -0.000106809 | 0.00942601 | 0.008703978 | 0.007978684
0.63672 | 0.064001975 | 0.001423827 | 273.5964 | -0.002290083 | 0.009663351 | 4.32371e-05 | -0.2369865 | 0.652 | -0.00259618 | 0.01046 | -0.000136996 | 0.0095966 | 0.008890805 | 0.008102375
0.64063 | 0.06465465 | 0.001780456 | 277.2649 | -0.002460363 | 0.009857928 | -4.601983e-05 | -0.2495821 | 0.656 | -0.00274127 | 0.0107133 | -9.58168e-05 | 0.00977331 | 0.009085746 | 0.008548552
0.64454 | 0.06487295 | 0.001829425 | 279.3631 | -0.002531444 | 0.01003081 | -8.454095e-05 | -0.2523668 | 0.66 | -0.00281926 | 0.0110105 | -7.48504e-05 | 0.00997214 | 0.009276185 | 0.00864874
0.64844 | 0.0653274375 | 0.002021686 | 282.6125 | -0.002562604 | 0.01022869 | -0.0001103631 | -0.250531 | 0.664 | -0.00282903 | 0.0113823 | -1.2268e-05 | 0.0102044 | 0.009444915 | 0.008920319
0.65235 | 0.065629175 | 0.00210084 | 285.3707 | -0.002605171 | 0.01048215 | -0.000135922 | -0.2485342 | 0.668 | -0.00292978 | 0.0115768 | -9.89187e-06 | 0.0104335 | 0.009611762 | 0.0090668
0.65625 | 0.06601885 | 0.002280208 | 287.9767 | -0.002748112 | 0.01073053 | -9.402744e-05 | -0.2561021 | 0.672 | -0.00302265 | 0.0118027 | -5.36449e-06 | 0.0106806 | 0.009785068 | 0.009309782
0.66016 | 0.0662975 | 0.002320195 | 290.9341 | -0.002820838 | 0.01102413 | -7.306793e-05 | -0.2558785 | 0.676 | -0.00302078 | 0.011937 | -4.80733e-05 | 0.0109223 | 0.009980817 | 0.00942196
0.66407 | 0.0668048875 | 0.002682939 | 292.7264 | -0.002830026 | 0.0113872 | -1.171821e-05 | -0.248527 | 0.68 | -0.00310739 | 0.0121442 | -2.43205e-05 | 0.0111121 | 0.01020843 | 0.009828455
0.66797 | 0.06733015 | 0.002891216 | 296.6544 | -0.002929051 | 0.01157523 | -9.915957e-06 | -0.2530447 | 0.684 | -0.00317087 | 0.0123645 | 3.54191e-06 | 0.0113158 | 0.01043172 | 0.01013261
0.67188 | 0.0676445625 | 0.003017705 | 298.983 | -0.003021204 | 0.0117972 | -4.834582e-06 | -0.256095 | 0.688 | -0.00328427 | 0.0125883 | 4.9386e-05 | 0.0115144 | 0.01067326 | 0.01031595
0.67579 | 0.068124375 | 0.003268123 | 301.8256 | -0.003018917 | 0.01192835 | -4.733565e-05 | -0.2530875 | 0.692 | -0.00328259 | 0.0128977 | 5.37666e-05 | 0.0117041 | 0.01091084 | 0.01063575
0.67969 | 0.068283825 | 0.003327845 | 303.0614 | -0.003101195 | 0.01212751 | -2.648099e-05 | -0.2557158 | 0.696 | -0.00335114 | 0.0131136 | 3.03748e-05 | 0.0119296 | 0.01109708 | 0.01072564
0.6836 | 0.069049 | 0.003908993 | 305.3417 | -0.003162604 | 0.01234227 | 8.917715e-09 | -0.2562417 | 0.7 | -0.00341409 | 0.0133499 | 3.61881e-06 | 0.0121586 | 0.01129557 | 0.01136245
0.6875 | 0.0692382375 | 0.003872691 | 308.1365 | -0.003275261 | 0.0125562 | 4.551666e-05 | -0.260848 | 0.704 | -0.00347212 | 0.0135142 | -4.60857e-05 | 0.0123841 | 0.01149004 | 0.01139437
0.69141 | 0.0696428125 | 0.004146834 | 309.7528 | -0.003280141 | 0.01285628 | 5.499353e-05 | -0.2551392 | 0.708 | -0.00359127 | 0.0136078 | -4.38858e-05 | 0.0125603 | 0.01167428 | 0.01170797
0.69532 | 0.0700458875 | 0.004354164 | 312.1783 | -0.003338972 | 0.01307682 | 3.488149e-05 | -0.2553351 | 0.712 | -0.00367598 | 0.0137948 | -7.34201e-05 | 0.0127485 | 0.01189063 | 0.01197451
0.69922 | 0.0703305 | 0.004571458 | 313.0125 | -0.003402211 | 0.01330806 | 1.033766e-05 | -0.2556505 | 0.716 | -0.00379356 | 0.0139631 | -0.000151053 | 0.0129185 | 0.01211411 | 0.01221216
0.70313 | 0.070696325 | 0.004718585 | 315.7225 | -0.00345552 | 0.01348451 | -3.830645e-05 | -0.2562585 | 0.72 | -0.00398954 | 0.0142097 | -8.26039e-05 | 0.0130674 | 0.0123384 | 0.01242544
0.70704 | 0.07107555 | 0.004919857 | 317.9276 | -0.003563723 | 0.01358041 | -4.33503e-05 | -0.2624165 | 0.724 | -0.0041825 | 0.0144887 | -6.95017e-05 | 0.0132383 | 0.01251826 | 0.01268054
0.71094 | 0.0716134875 | 0.005200493 | 321.116 | -0.003652068 | 0.01374417 | -6.133164e-05 | -0.2657175 | 0.728 | -0.00435002 | 0.0147228 | 3.27304e-05 | 0.0134632 | 0.01269962 | 0.013039
0.71485 | 0.0720255 | 0.005470356 | 322.8774 | -0.003753067 | 0.01390955 | -0.0001379776 | -0.2698194 | 0.732 | -0.00442423 | 0.0150263 | 1.37719e-05 | 0.0137169 | 0.0128717 | 0.01335186
0.71875 | 0.072407725 | 0.005793824 | 323.6055 | -0.003925887 | 0.01412762 | -0.0001048106 | -0.2778875 | 0.736 | -0.00452567 | 0.0152629 | 6.58886e-05 | 0.0140019 | 0.01301995 | 0.0136931
0.72266 | 0.0727549125 | 0.006034737 | 324.9224 | -0.004119855 | 0.01439735 | -7.842777e-05 | -0.2861537 | 0.74 | -0.00459814 | 0.0155367 | 9.24869e-05 | 0.0142469 | 0.01317623 | 0.01396616
0.72657 | 0.073001525 | 0.006180137 | 326.1766 | -0.004298061 | 0.01463583 | 1.465498e-06 | -0.293667 | 0.744 | -0.00464987 | 0.0157844 | 3.23963e-05 | 0.0145235 | 0.01337846 | 0.01414218
0.73047 | 0.073470175 | 0.006372428 | 329.6011 | -0.004398074 | 0.01491195 | 2.131481e-05 | -0.2949361 | 0.748 | -0.00465332 | 0.0160856 | -3.66671e-05 | 0.0147822 | 0.01361628 | 0.01441806
0.73438 | 0.0738628125 | 0.006639043 | 331.1627 | -0.004485335 | 0.01516767 | 4.314246e-05 | -0.2957167 | 0.752 | -0.00476791 | 0.0163363 | -8.97638e-05 | 0.0150177 | 0.01388782 | 0.0147228
0.73829 | 0.0743173 | 0.006946922 | 332.9794 | -0.004570128 | 0.01541953 | 8.852434e-05 | -0.2963856 | 0.756 | -0.00480632 | 0.0166029 | -0.000125372 | 0.0152421 | 0.01414204 | 0.01507502
0.74219 | 0.0746585375 | 0.007220535 | 333.8174 | -0.004630899 | 0.01567015 | 6.505492e-05 | -0.2955236 | 0.76 | -0.00486724 | 0.0168871 | -8.03669e-05 | 0.0154641 | 0.01439778 | 0.01536909
0.7461 | 0.075113025 | 0.007550175 | 335.3644 | -0.004647265 | 0.01594267 | -4.375752e-06 | -0.2914986 | 0.764 | -0.00496315 | 0.0171314 | -5.97455e-05 | 0.0157259 | 0.0146619 | 0.01573649
0.75 | 0.0752314875 | 0.007524722 | 337.1478 | -0.00470843 | 0.0162131125 | -6.53064e-05 | -0.2904088 | 0.768 | -0.00513836 | 0.0172698 | -3.90333e-05 | 0.0159892 | 0.01490209375 | 0.01575457
0.75391 | 0.0757552625 | 0.007944366 | 338.4381 | -0.004789875 | 0.01646152 | -0.0001127085 | -0.2909741 | 0.772 | -0.00513916 | 0.0175364 | -0.000142089 | 0.016272 | 0.01512572 | 0.01620571
0.75782 | 0.0761196 | 0.008146915 | 340.4429 | -0.004830544 | 0.01673327 | -0.0001089664 | -0.288679 | 0.776 | -0.00528597 | 0.017729 | -4.73577e-05 | 0.0165669 | 0.01534103 | 0.0164572
0.76172 | 0.0764817 | 0.008460593 | 341.0429 | -0.004901858 | 0.01700052 | -6.98012e-05 | -0.2883358 | 0.78 | -0.00532137 | 0.0180023 | -7.41705e-05 | 0.0167972 | 0.01557381 | 0.01678553
0.76563 | 0.0769093625 | 0.008679515 | 343.6295 | -0.005037456 | 0.01718907 | -4.522311e-05 | -0.2930616 | 0.784 | -0.00543437 | 0.0183065 | -8.50721e-05 | 0.0170237 | 0.01583213 | 0.01706759
0.76954 | 0.0773154125 | 0.008947219 | 345.3439 | -0.005144711 | 0.01736648 | -7.871338e-05 | -0.2962438 | 0.788 | -0.00553079 | 0.0186499 | -7.64151e-05 | 0.0172693 | 0.01609611 | 0.01737714
0.77344 | 0.077886125 | 0.009342489 | 347.5179 | -0.005185867 | 0.01760785 | -0.0001175275 | -0.2945203 | 0.792 | -0.00561741 | 0.0189574 | -1.51381e-05 | 0.0175101 | 0.01637995 | 0.01782548
0.77735 | 0.0782318375 | 0.009621141 | 348.3488 | -0.005303241 | 0.0178141 | -4.800516e-05 | -0.2976992 | 0.796 | -0.00565544 | 0.019229 | 6.02936e-05 | 0.0177736 | 0.01664955 | 0.01812441
0.78125 | 0.07861405 | 0.009979811 | 348.6406 | -0.005351508 | 0.01809376 | -7.94089e-05 | -0.2957653 | 0.8 | -0.00583993 | 0.0194696 | 8.65871e-05 | 0.0180345 | 0.01686762 | 0.0184902
0.78516 | 0.0789560375 | 0.01019057 | 350.2666 | -0.005463836 | 0.01840429 | -8.556219e-05 | -0.2968784 | 0.804 | -0.00599573 | 0.0196418 | 0.000122749 | 0.0183018 | 0.01709367 | 0.01874066
0.78907 | 0.0794760875 | 0.01062112 | 351.3757 | -0.005555938 | 0.01873567 | -6.41707e-05 | -0.2965433 | 0.808 | -0.00615985 | 0.019855 | 0.000135008 | 0.0185345 | 0.01733346 | 0.01919828
0.79297 | 0.07974505 | 0.0107167 | 353.5241 | -0.005626751 | 0.01902645 | 3.263737e-06 | -0.2957331 | 0.812 | -0.00621864 | 0.0201116 | 6.56308e-05 | 0.018757 | 0.01757248 | 0.01934631
0.79688 | 0.08009225 | 0.01101023 | 354.1892 | -0.005686768 | 0.0192853 | 6.918042e-05 | -0.2948758 | 0.816 | -0.00623741 | 0.0203714 | 7.17503e-05 | 0.0189269 | 0.01783105 | 0.01965607
0.80079 | 0.08060485 | 0.01139139 | 355.818 | -0.005872395 | 0.01950732 | 9.34756e-05 | -0.3010355 | 0.82 | -0.00635433 | 0.0206367 | 4.93971e-05 | 0.0191076 | 0.01808743 | 0.02007699
0.80469 | 0.0807411875 | 0.01149608 | 356.2101 | -0.006024846 | 0.01967562 | 0.0001272805 | -0.3062087 | 0.824 | -0.00641986 | 0.0209273 | 6.94314e-05 | 0.0193177 | 0.01834411 | 0.02019125
0.8086 | 0.081324575 | 0.0119657 | 357.6199 | -0.006174759 | 0.01989111 | 0.0001283031 | -0.3104281 | 0.828 | -0.00657003 | 0.0212094 | 0.000120625 | 0.0195767 | 0.01856893 | 0.02069528
0.8125 | 0.081769375 | 0.01232138 | 358.7243 | -0.00622223 | 0.02014388 | 6.297774e-05 | -0.3088893 | 0.832 | -0.00662187 | 0.0214885 | 0.000176802 | 0.0198467 | 0.01878068 | 0.02107792
0.81641 | 0.0820972 | 0.01266191 | 358.5668 | -0.006245585 | 0.02039825 | 7.043467e-05 | -0.3061824 | 0.836 | -0.00670789 | 0.0217227 | 0.000193151 | 0.0201432 | 0.01894484 | 0.0214146
0.82032 | 0.082402675 | 0.0128609 | 359.8863 | -0.006361063 | 0.02065912 | 4.947304e-05 | -0.3079059 | 0.84 | -0.00676677 | 0.0220407 | 0.000230082 | 0.0204208 | 0.01912327 | 0.0216458
0.82422 | 0.0828042625 | 0.01322249 | 360.3819 | -0.006426181 | 0.02094303 | 7.147471e-05 | -0.3068411 | 0.844 | -0.0067996 | 0.0223503 | 0.00025094 | 0.0206958 | 0.01933073 | 0.02201949
0.82813 | 0.0832073375 | 0.01340799 | 363.078 | -0.006573193 | 0.02121854 | 0.0001223953 | -0.3097854 | 0.848 | -0.00687789 | 0.0226482 | 0.000256531 | 0.0209697 | 0.01958529 | 0.0222708
0.83204 | 0.0836648 | 0.01376953 | 364.2667 | -0.006622564 | 0.02149106 | 0.0001771596 | -0.3081544 | 0.852 | -0.00692057 | 0.0229702 | 0.000202128 | 0.0212029 | 0.01984954 | 0.02266136
0.83594 | 0.0839650625 | 0.01397275 | 365.4692 | -0.006706793 | 0.02171858 | 0.0001927604 | -0.3088044 | 0.856 | -0.00702236 | 0.0232733 | 0.000206523 | 0.0214583 | 0.02013889 | 0.02289393
0.83985 | 0.084361425 | 0.01432699 | 365.9911 | -0.006765033 | 0.02202886 | 0.0002289623 | -0.3070986 | 0.86 | -0.00709214 | 0.0235273 | 0.000222452 | 0.0217235 | 0.02041045 | 0.02326091
0.84375 | 0.0850200625 | 0.01494299 | 366.5194 | -0.006796347 | 0.02233129 | 0.0002500851 | -0.3043419 | 0.864 | -0.00716823 | 0.0237774 | 0.00028716 | 0.0220292 | 0.02067865 | 0.02388981
0.84766 | 0.0851556625 | 0.0149509 | 368.1017 | -0.006872352 | 0.02262206 | 0.0002582409 | -0.3037899 | 0.868 | -0.00721662 | 0.0239954 | 0.000337145 | 0.022302 | 0.02094787 | 0.02393634
0.85157 | 0.085650375 | 0.01537798 | 368.9398 | -0.006913635 | 0.02293627 | 0.0002057683 | -0.301428 | 0.872 | -0.00727948 | 0.0243005 | 0.000389855 | 0.0225559 | 0.02117709 | 0.02438388
0.85547 | 0.0861845875 | 0.01578544 | 370.5104 | -0.007010019 | 0.02323573 | 0.0002049179 | -0.3016913 | 0.876 | -0.00736339 | 0.0246354 | 0.000365984 | 0.0228084 | 0.0214238 | 0.02482968
0.85938 | 0.08652285 | 0.01617792 | 369.8386 | -0.0070813 | 0.02348864 | 0.0002171666 | -0.3014776 | 0.88 | -0.00741089 | 0.0249895 | 0.000327382 | 0.0230535 | 0.02168005 | 0.02520576
0.86329 | 0.0870056375 | 0.01659884 | 370.6052 | -0.007156305 | 0.02373499 | 0.0002759263 | -0.3015087 | 0.884 | -0.00749373 | 0.0253046 | 0.000328546 | 0.0233172 | 0.02197639 | 0.0256454
0.86719 | 0.0871300625 | 0.016674 | 371.2157 | -0.007206342 | 0.02394617 | 0.0003270883 | -0.3009392 | 0.888 | -0.00752975 | 0.0255859 | 0.000296941 | 0.0235649 | 0.02224851 | 0.02573546
0.8711 | 0.0875718875 | 0.01697195 | 372.9986 | -0.00726363 | 0.02422813 | 0.0003831164 | -0.2998015 | 0.892 | -0.0075218 | 0.0259088 | 0.000238563 | 0.0238543 | 0.02249924 | 0.02607692
0.875 | 0.0879392 | 0.01720759 | 374.6301 | -0.007344479 | 0.02454963 | 0.0003747824 | -0.2991687 | 0.896 | -0.00760559 | 0.0261707 | 0.000239233 | 0.0241646 | 0.02274583 | 0.0263524
0.87891 | 0.0883787875 | 0.01765536 | 374.5288 | -0.007396381 | 0.0248953 | 0.0003354314 | -0.2970995 | 0.9 | -0.00771096 | 0.0263934 | 0.000244726 | 0.0244816 | 0.02298557 | 0.02679769
0.88282 | 0.088772925 | 0.0179692 | 375.5238 | -0.007471641 | 0.02521532 | 0.0003293851 | -0.2963135 | 0.904 | -0.00776696 | 0.0266411 | 0.000269131 | 0.0248028 | 0.02324001 | 0.02713582
0.88672 | 0.0892303875 | 0.01838104 | 376.0892 | -0.007523107 | 0.02549398 | 0.0003101763 | -0.2950934 | 0.908 | -0.00787075 | 0.0269757 | 0.000281776 | 0.0250653 | 0.02348311 | 0.02756145
0.89063 | 0.0896111125 | 0.0185889 | 378.2311 | -0.007519427 | 0.02580112 | 0.0002552185 | -0.291438 | 0.912 | -0.00800586 | 0.027344 | 0.000263185 | 0.0253265 | 0.02375203 | 0.02782161
0.89454 | 0.0901252 | 0.01906819 | 378.6624 | -0.007569538 | 0.02608057 | 0.0002361359 | -0.2902367 | 0.916 | -0.00803704 | 0.0276853 | 0.00027679 | 0.0256256 | 0.02404996 | 0.02831142
0.89844 | 0.0904515375 | 0.01933274 | 379.428 | -0.007672447 | 0.02630655 | 0.0002409877 | -0.2916554 | 0.92 | -0.00809068 | 0.0280171 | 0.000258194 | 0.0259142 | 0.02435735 | 0.02859466
0.90235 | 0.0907816 | 0.01967056 | 379.3319 | -0.007742926 | 0.02653149 | 0.0002589558 | -0.2918391 | 0.924 | -0.00812646 | 0.0283146 | 0.000244635 | 0.0262407 | 0.02467427 | 0.02893013
0.90625 | 0.0913135625 | 0.02019226 | 379.459 | -0.007820601 | 0.0268223 | 0.0002790389 | -0.2915709 | 0.928 | -0.00821226 | 0.0285931 | 0.000219934 | 0.026551 | 0.02495371 | 0.02945494
0.91016 | 0.09170845 | 0.02050356 | 380.4948 | -0.00794889 | 0.02717447 | 0.0002713621 | -0.2925132 | 0.932 | -0.00827195 | 0.0288762 | 0.000190158 | 0.0268631 | 0.02520388 | 0.02979152
0.91407 | 0.092006475 | 0.02081125 | 380.3751 | -0.008026805 | 0.02752286 | 0.0002703666 | -0.2916414 | 0.936 | -0.00837884 | 0.0291878 | 0.000234892 | 0.0271509 | 0.02547968 | 0.03009629
0.91797 | 0.09236485 | 0.02106451 | 381.6776 | -0.008063132 | 0.02785143 | 0.0002693637 | -0.2895052 | 0.94 | -0.00846456 | 0.0294943 | 0.0002234 | 0.0274245 | 0.02576607 | 0.03038134
0.92188 | 0.0928111375 | 0.0215002 | 381.8089 | -0.008105747 | 0.0281603 | 0.000252141 | -0.2878431 | 0.944 | -0.00859845 | 0.0298793 | 0.000233518 | 0.027685 | 0.0260661 | 0.03082024
0.92579 | 0.0932537 | 0.02181779 | 383.3575 | -0.008162884 | 0.02844027 | 0.0002346231 | -0.2870185 | 0.948 | -0.00869703 | 0.0301189 | 0.000224779 | 0.0279607 | 0.02638057 | 0.03117563
0.92969 | 0.0936396375 | 0.02216101 | 383.8868 | -0.008236886 | 0.02871092 | 0.0002038707 | -0.2868904 | 0.952 | -0.00875725 | 0.0303476 | 0.00021963 | 0.0282737 | 0.02668399 | 0.03153177
0.9336 | 0.0939846 | 0.02246853 | 384.3508 | -0.008312324 | 0.02899903 | 0.0002053857 | -0.2866414 | 0.956 | -0.00883368 | 0.030562 | 0.000240971 | 0.0285667 | 0.02698065 | 0.03185062
0.9375 | 0.0942409 | 0.02271035 | 384.5303 | -0.008410419 | 0.02929966 | 0.000233751 | -0.2870483 | 0.96 | -0.00891849 | 0.0308305 | 0.000279744 | 0.0288623 | 0.02725512 | 0.03209682
0.94141 | 0.094636525 | 0.02309682 | 384.6437 | -0.008509617 | 0.02963006 | 0.0002261283 | -0.2871954 | 0.964 | -0.00893865 | 0.031155 | 0.000220414 | 0.0291351 | 0.02751668 | 0.03248606
0.94532 | 0.09516105 | 0.02350406 | 386.0971 | -0.008634996 | 0.02996954 | 0.0002318999 | -0.2881258 | 0.968 | -0.00903566 | 0.0315079 | 0.000243093 | 0.0294001 | 0.02777349 | 0.03292877
0.94922 | 0.0955075 | 0.02383379 | 386.3042 | -0.008717699 | 0.03018992 | 0.0002220878 | -0.2887619 | 0.972 | -0.00908703 | 0.0318754 | 0.000206827 | 0.0296515 | 0.02805406 | 0.03326356
0.95313 | 0.0959061 | 0.02408572 | 388.1217 | -0.008777423 | 0.03040766 | 0.0002232335 | -0.2886583 | 0.976 | -0.00920009 | 0.032187 | 0.000210985 | 0.0299395 | 0.02835785 | 0.03355985
0.95704 | 0.0962063625 | 0.02439611 | 387.9962 | -0.008856751 | 0.03062656 | 0.0002522648 | -0.2891853 | 0.98 | -0.00929146 | 0.0325061 | 0.000207003 | 0.030245 | 0.02864394 | 0.03386718
0.96094 | 0.0966817125 | 0.02484286 | 388.3506 | -0.00892605 | 0.03090231 | 0.0002708151 | -0.2888474 | 0.984 | -0.00946222 | 0.0327021 | 0.000263312 | 0.0305516 | 0.02892814 | 0.03432258
0.96485 | 0.0971108625 | 0.02524867 | 388.6398 | -0.008955012 | 0.03122786 | 0.0002208776 | -0.2867636 | 0.988 | -0.00947964 | 0.0330239 | 0.000222744 | 0.0308251 | 0.02919217 | 0.03473545
0.96875 | 0.097455825 | 0.02552177 | 389.5303 | -0.009047235 | 0.0315767 | 0.0002393639 | -0.2865162 | 0.992 | -0.00968705 | 0.0332624 | 0.000282732 | 0.0311064 | 0.02944756 | 0.03503029
0.97266 | 0.0979937625 | 0.02595129 | 390.8737 | -0.009102383 | 0.03192994 | 0.0002052804 | -0.2850736 | 0.996 | -0.00977212 | 0.0335806 | 0.000327815 | 0.0313963 | 0.02969672 | 0.0354926
0.97657 | 0.098171825 | 0.02619209 | 390.0964 | -0.009213555 | 0.03223315 | 0.0002103191 | -0.285841 | 1 | -0.0098025 | 0.0339285 | 0.000343388 | 0.0316531 | 0.02998211 | 0.03571442
0.98047 | 0.098540625 | 0.02653093 | 390.4675 | -0.009308826 | 0.032534 | 0.0002114509 | -0.2861261 | 1.004 | -0.00983953 | 0.0342554 | 0.000358078 | 0.0319245 | 0.03028118 | 0.03606233
0.98438 | 0.099115075 | 0.02714468 | 389.9806 | -0.009469065 | 0.03272812 | 0.0002628163 | -0.2893251 | 1.008 | -0.00990077 | 0.0345459 | 0.000336265 | 0.0322103 | 0.03057884 | 0.03666419
0.98829 | 0.0993199625 | 0.02721262 | 391.6775 | -0.009489051 | 0.03304359 | 0.0002239937 | -0.2871676 | 1.012 | -0.00998131 | 0.0347838 | 0.00035461 | 0.0324916 | 0.03084523 | 0.03677356
0.99219 | 0.099816175 | 0.0276399 | 392.5317 | -0.009693786 | 0.03327577 | 0.0002852263 | -0.2913167 | 1.016 | -0.0100015 | 0.0350341 | 0.000446336 | 0.0327929 | 0.03112002 | 0.03722169
0.9961 | 0.1003645375 | 0.02816932 | 392.7664 | -0.009773527 | 0.03358895 | 0.0003285553 | -0.2909745 | 1.02 | -0.0100152 | 0.0353909 | 0.000425556 | 0.0330951 | 0.03140311 | 0.03775684
1 | 0.1005567625 | 0.02838897 | 392.4266 | -0.0098025 | 0.0339285 | 0.000343388 | -0.2889164 | 1.024 | -0.0100897 | 0.0357559 | 0.000439045 | 0.0334063 | 0.0316531 | 0.03796819
1.00391 | 0.10083765 | 0.0286961 | 392.1015 | -0.009838435 | 0.03424844 | 0.0003581401 | -0.2872666 | 1.028 | -0.0101981 | 0.0361503 | 0.000479573 | 0.0337196 | 0.03191824 | 0.03826738
1.00782 | 0.101247425 | 0.02896313 | 393.8703 | -0.009897595 | 0.03453394 | 0.0003364578 | -0.2866048 | 1.032 | -0.0103564 | 0.0365291 | 0.000512187 | 0.0340047 | 0.03219752 | 0.03857759
1.01172 | 0.1017168125 | 0.02939237 | 394.3678 | -0.009977455 | 0.03476689 | 0.000351013 | -0.2869815 | 1.036 | -0.0105276 | 0.0368657 | 0.000500538 | 0.0343036 | 0.03247131 | 0.03901897
1.01563 | 0.1022093 | 0.0297668 | 395.8307 | -0.01000011 | 0.03500684 | 0.0004418517 | -0.2856617 | 1.04 | -0.0105325 | 0.0370795 | 0.000516067 | 0.0345686 | 0.03276492 | 0.03942911
1.01954 | 0.10255575 | 0.03015858 | 395.269 | -0.01001092 | 0.03534888 | 0.0004270608 | -0.2832035 | 1.044 | -0.0107065 | 0.037405 | 0.000475536 | 0.0348665 | 0.03305994 | 0.03980718
1.02344 | 0.1028999625 | 0.03047535 | 395.609 | -0.010077 | 0.03570321 | 0.0004354679 | -0.2822436 | 1.048 | -0.0109055 | 0.0376569 | 0.000472181 | 0.0351449 | 0.03336255 | 0.04013225
1.02735 | 0.103327625 | 0.03087991 | 395.8953 | -0.01017727 | 0.03608677 | 0.0004731392 | -0.2820221 | 1.052 | -0.0109293 | 0.0379864 | 0.000513975 | 0.0354332 | 0.03367027 | 0.0405438
1.03125 | 0.103681525 | 0.03121664 | 396.108 | -0.01032521 | 0.03646091 | 0.0005089243 | -0.2831857 | 1.056 | -0.0110357 | 0.038371 | 0.000514004 | 0.035755 | 0.03395079 | 0.04088573
1.03516 | 0.104089825 | 0.031566 | 396.8384 | -0.01050232 | 0.0368038 | 0.0005019743 | -0.2853597 | 1.06 | -0.0111426 | 0.0387454 | 0.000568336 | 0.0360364 | 0.03424281 | 0.04125291
1.03907 | 0.104399025 | 0.03191637 | 396.3283 | -0.01052323 | 0.03702469 | 0.0005157316 | -0.284222 | 1.064 | -0.0112263 | 0.0390798 | 0.000562274 | 0.0363407 | 0.03450544 | 0.04159083
1.04297 | 0.1048304125 | 0.03229745 | 396.9517 | -0.01065576 | 0.03732366 | 0.0004847139 | -0.2854961 | 1.068 | -0.0112883 | 0.039444 | 0.000581596 | 0.0366496 | 0.03479037 | 0.04198712
1.04688 | 0.1052640375 | 0.03274871 | 396.7331 | -0.01086179 | 0.03758281 | 0.0004687944 | -0.2890095 | 1.072 | -0.0114378 | 0.0396767 | 0.000605529 | 0.0369658 | 0.03506678 | 0.04243305
1.05079 | 0.1055471625 | 0.03289243 | 398.4606 | -0.01092161 | 0.0378802 | 0.0005029647 | -0.2883199 | 1.076 | -0.0115442 | 0.039978 | 0.000574646 | 0.0372677 | 0.03534321 | 0.04261894
1.05469 | 0.1059837625 | 0.03333099 | 398.4362 | -0.01099784 | 0.03824381 | 0.0005114792 | -0.2875717 | 1.08 | -0.0116237 | 0.0403071 | 0.000580691 | 0.0375375 | 0.03565139 | 0.04305691
1.0586 | 0.1063443625 | 0.03371358 | 398.1637 | -0.01110688 | 0.03861772 | 0.0005516232 | -0.287611 | 1.084 | -0.011754 | 0.0405596 | 0.000556775 | 0.037816 | 0.03593783 | 0.04343285
1.0625 | 0.106833875 | 0.03417742 | 398.4819 | -0.01119752 | 0.03895398 | 0.0005653421 | -0.2874552 | 1.088 | -0.0118882 | 0.040871 | 0.000567526 | 0.0380618 | 0.03622524 | 0.04390445
1.06641 | 0.107097625 | 0.03438439 | 399.1855 | -0.01125838 | 0.0393073 | 0.0005723746 | -0.2864194 | 1.092 | -0.0119909 | 0.0411948 | 0.000570033 | 0.0383166 | 0.03652607 | 0.04412859
1.07032 | 0.1077093125 | 0.03484748 | 401.0269 | -0.01137358 | 0.03958085 | 0.0005991137 | -0.2873506 | 1.096 | -0.012045 | 0.0414575 | 0.000590653 | 0.0385899 | 0.03683363 | 0.04463663
1.07422 | 0.1081690125 | 0.0353414 | 400.6028 | -0.01150106 | 0.03983825 | 0.0005888703 | -0.288694 | 1.1 | -0.0121464 | 0.0417597 | 0.000632789 | 0.0388535 | 0.03713634 | 0.0451202
1.07813 | 0.1085855 | 0.03575061 | 400.693 | -0.01158473 | 0.04015671 | 0.000577702 | -0.2884881 | 1.104 | -0.0122547 | 0.0420226 | 0.00063679 | 0.0391817 | 0.03741266 | 0.04553161
1.08204 | 0.1088663875 | 0.03613606 | 399.3973 | -0.01168679 | 0.04043681 | 0.0005681191 | -0.2890137 | 1.108 | -0.0123376 | 0.0423223 | 0.000629943 | 0.0394958 | 0.03768109 | 0.04588543
1.08594 | 0.1092962875 | 0.03652556 | 399.8979 | -0.01182074 | 0.04070609 | 0.0005602589 | -0.2903925 | 1.112 | -0.0124083 | 0.0426387 | 0.000683015 | 0.0398039 | 0.03793677 | 0.04628715
1.08985 | 0.1095533375 | 0.03672246 | 400.6433 | -0.0119406 | 0.04102344 | 0.000568195 | -0.2910677 | 1.116 | -0.0124892 | 0.0429237 | 0.000733596 | 0.0401067 | 0.03817798 | 0.04650225
1.09375 | 0.110089775 | 0.03720865 | 401.2659 | -0.01201539 | 0.04131183 | 0.0005766423 | -0.2908461 | 1.12 | -0.0125207 | 0.0432463 | 0.000766679 | 0.0403735 | 0.03843541 | 0.04700364
1.09766 | 0.110398975 | 0.0374558 | 402.0348 | -0.01208337 | 0.04158209 | 0.0006085326 | -0.2905909 | 1.124 | -0.0125821 | 0.0436076 | 0.000713234 | 0.0406608 | 0.03869673 | 0.04726956
1.10157 | 0.11079535 | 0.03791197 | 401.2939 | -0.0121896 | 0.04186401 | 0.000637629 | -0.2911712 | 1.128 | -0.0126255 | 0.0439075 | 0.000694973 | 0.0409634 | 0.0389783 | 0.04770764
1.10547 | 0.1112177875 | 0.03829392 | 401.7956 | -0.01228755 | 0.04212932 | 0.0006325119 | -0.2916628 | 1.132 | -0.0127428 | 0.044238 | 0.000710314 | 0.0412438 | 0.03929842 | 0.04810183
1.10938 | 0.1115083625 | 0.03860332 | 401.5623 | -0.0123625 | 0.04243145 | 0.0006439155 | -0.2913522 | 1.136 | -0.0128248 | 0.0445011 | 0.000729103 | 0.0415461 | 0.03960275 | 0.04840554
1.11329 | 0.11197105 | 0.03897272 | 402.7183 | -0.01243538 | 0.04273161 | 0.0007001282 | -0.2910112 | 1.14 | -0.012887 | 0.044789 | 0.000698028 | 0.0418185 | 0.03990321 | 0.04880316
1.11719 | 0.112389775 | 0.03942378 | 402.3176 | -0.01250127 | 0.04301571 | 0.0007474127 | -0.290621 | 1.144 | -0.0130638 | 0.0450768 | 0.000693682 | 0.0421083 | 0.04018808 | 0.04924444
1.1211 | 0.112599125 | 0.03963066 | 402.3482 | -0.01253592 | 0.04334454 | 0.0007572708 | -0.2892156 | 1.148 | -0.0133188 | 0.0453736 | 0.000642521 | 0.0423925 | 0.04045061 | 0.04945206
1.125 | 0.1131258875 | 0.04011017 | 402.9337 | -0.01259248 | 0.043686175 | 0.0007054073 | -0.2882487 | 1.152 | -0.0134353 | 0.0457391 | 0.000659677 | 0.0426732 | 0.04073589 | 0.04994587
1.12891 | 0.11359155 | 0.04056784 | 403.0328 | -0.01264788 | 0.04398196 | 0.0006961132 | -0.2875696 | 1.156 | -0.0135944 | 0.0460293 | 0.000660099 | 0.0429865 | 0.04102826 | 0.05040595
1.13282 | 0.1140259125 | 0.04092837 | 403.9477 | -0.01276223 | 0.04429589 | 0.0007147753 | -0.2881131 | 1.16 | -0.0136885 | 0.0463617 | 0.000673372 | 0.0432997 | 0.04130485 | 0.05078882
1.13672 | 0.11435225 | 0.04132352 | 403.095 | -0.01283567 | 0.04455142 | 0.000726172 | -0.2881091 | 1.164 | -0.0137804 | 0.0466648 | 0.000716923 | 0.0436152 | 0.04159671 | 0.05116315
1.14063 | 0.1145914125 | 0.04154446 | 403.3208 | -0.01290762 | 0.04483424 | 0.0006963386 | -0.2878965 | 1.168 | -0.0138644 | 0.0470111 | 0.000762416 | 0.0439323 | 0.04186323 | 0.0513896
1.14454 | 0.114989275 | 0.04197033 | 402.9737 | -0.01309537 | 0.04511587 | 0.0006886012 | -0.2902608 | 1.172 | -0.0139542 | 0.0473808 | 0.0008154 | 0.0442302 | 0.04214698 | 0.051807
1.14844 | 0.115367025 | 0.04220533 | 404.7426 | -0.01333742 | 0.04541122 | 0.000641522 | -0.2937032 | 1.176 | -0.0139881 | 0.0477501 | 0.000832114 | 0.044536 | 0.04242335 | 0.05208518
1.15235 | 0.1157701 | 0.04254533 | 405.5242 | -0.0134479 | 0.04576709 | 0.0006602786 | -0.2938333 | 1.18 | -0.0140517 | 0.0481296 | 0.000866194 | 0.0448432 | 0.04269943 | 0.05244426
1.15625 | 0.116308025 | 0.04312834 | 404.9655 | -0.01360207 | 0.04604897 | 0.0006605202 | -0.2953827 | 1.184 | -0.0140628 | 0.0484391 | 0.00088496 | 0.04516 | 0.04300607 | 0.05301364
1.16016 | 0.1169316375 | 0.0437572 | 404.9005 | -0.01369222 | 0.04637433 | 0.0006745545 | -0.2952543 | 1.188 | -0.014078 | 0.0487434 | 0.000876099 | 0.0454839 | 0.04331228 | 0.05364091
1.16407 | 0.11701435 | 0.04391121 | 404.017 | -0.01378194 | 0.04667049 | 0.0007177016 | -0.295303 | 1.192 | -0.0141101 | 0.0490494 | 0.000856343 | 0.0457771 | 0.04362074 | 0.05377335
1.16797 | 0.1175016125 | 0.04431328 | 405.0727 | -0.01386375 | 0.04700842 | 0.0007620471 | -0.2949206 | 1.196 | -0.0141754 | 0.0493 | 0.000826351 | 0.0460899 | 0.04392999 | 0.05420119
1.17188 | 0.11779815 | 0.04461694 | 404.9844 | -0.01395229 | 0.0473697 | 0.0008143191 | -0.2945404 | 1.2 | -0.0141879 | 0.049577 | 0.000819521 | 0.0463716 | 0.04422116 | 0.0545027
1.17579 | 0.1182585875 | 0.04500047 | 405.9374 | -0.01398569 | 0.04773047 | 0.0008308746 | -0.2930139 | 1.204 | -0.0142094 | 0.0497574 | 0.000852302 | 0.0466507 | 0.0445199 | 0.05490949
1.17969 | 0.1186281375 | 0.04539764 | 405.5952 | -0.01404842 | 0.04810247 | 0.0008640097 | -0.292052 | 1.208 | -0.0142715 | 0.0501279 | 0.000805083 | 0.0469421 | 0.04481907 | 0.0552983
1.1836 | 0.1190364375 | 0.0458108 | 405.5349 | -0.0140617602 | 0.04840868 | 0.0008842712 | -0.2904802 | 1.212 | -0.0143389 | 0.0505765 | 0.000848669 | 0.0472577 | 0.04512799 | 0.05571
1.1875 | 0.119490175 | 0.04622735 | 405.9957 | -0.01407526 | 0.04870532 | 0.0008779168 | -0.2889882 | 1.216 | -0.0143559 | 0.0508756 | 0.000826034 | 0.0475736 | 0.04544483 | 0.0561378
1.19141 | 0.119836625 | 0.04654201 | 406.3896 | -0.01410343 | 0.04900722 | 0.0008599067 | -0.2877827 | 1.22 | -0.0144539 | 0.0512856 | 0.000794382 | 0.0478901 | 0.04573309 | 0.05646207
1.19532 | 0.120152525 | 0.04677766 | 407.3841 | -0.01416699 | 0.04925652 | 0.0008302161 | -0.2876166 | 1.224 | -0.0143217 | 0.0515972 | 0.000834543 | 0.048232 | 0.04603831 | 0.05672199
1.19922 | 0.1206003125 | 0.0473118 | 406.3141 | -0.0141857 | 0.04952868 | 0.0008179956 | -0.2864139 | 1.228 | -0.0144317 | 0.0518971 | 0.000818605 | 0.0485282 | 0.04631731 | 0.05723001
1.20313 | 0.120949 | 0.04760925 | 406.949 | -0.01420185 | 0.04970729 | 0.0008497661 | -0.2857097 | 1.232 | -0.0143836 | 0.0522846 | 0.000894394 | 0.0488175 | 0.04658922 | 0.05754296
1.20704 | 0.1214288125 | 0.04811996 | 406.5661 | -0.01425534 | 0.05002941 | 0.0008118727 | -0.2849392 | 1.236 | -0.0144765 | 0.05262 | 0.000867621 | 0.0491578 | 0.04687022 | 0.05804433
1.21094 | 0.121781225 | 0.04839175 | 407.5651 | -0.01432451 | 0.05046631 | 0.0008395153 | -0.283843 | 1.24 | -0.0144947 | 0.0529891 | 0.00089282 | 0.0494834 | 0.04717342 | 0.0583405
1.21485 | 0.1220919125 | 0.04867242 | 407.9371 | -0.01434659 | 0.05078592 | 0.0008351495 | -0.2824914 | 1.244 | -0.0145182 | 0.0532971 | 0.000927048 | 0.0498333 | 0.04748273 | 0.05863026
1.21875 | 0.1226395375 | 0.04926508 | 407.3791 | -0.01443756 | 0.05116102 | 0.0007992724 | -0.2821984 | 1.248 | -0.0145067 | 0.0535525 | 0.000986692 | 0.0501813 | 0.0477893 | 0.05920929
1.22266 | 0.122927125 | 0.04952571 | 407.7131 | -0.01435664 | 0.05149735 | 0.0008225648 | -0.278784 | 1.252 | -0.0146144 | 0.0539098 | 0.00099004 | 0.0504814 | 0.0481199 | 0.05947808
1.22657 | 0.123304875 | 0.04991823 | 407.53 | -0.0143941 | 0.0517839 | 0.0008198377 | -0.2779647 | 1.256 | -0.0147239 | 0.0542032 | 0.000925126 | 0.050818 | 0.04842469 | 0.05986613
1.23047 | 0.12369975 | 0.05023653 | 408.4789 | -0.01439886 | 0.05213622 | 0.0008687405 | -0.2761776 | 1.26 | -0.0148588 | 0.0545912 | 0.000925063 | 0.0511068 | 0.04870344 | 0.06020759
1.23438 | 0.1241967 | 0.0508454 | 407.0921 | -0.01443735 | 0.05248429 | 0.000879743 | -0.2750795 | 1.264 | -0.0148508 | 0.0549688 | 0.00090141 | 0.0513943 | 0.04901854 | 0.0607826
1.23829 | 0.1246705625 | 0.05132927 | 406.9681 | -0.01449046 | 0.05283383 | 0.000878696 | -0.2742647 | 1.268 | -0.0150739 | 0.0553074 | 0.000924433 | 0.0516593 | 0.04934327 | 0.06126345
1.24219 | 0.12491345 | 0.05161495 | 406.4378 | -0.01450964 | 0.05316472 | 0.00090933 | -0.2729186 | 1.272 | -0.0150272 | 0.0556602 | 0.00103525 | 0.0519234 | 0.04967374 | 0.06153619
1.2461 | 0.1252964125 | 0.05195514 | 406.9679 | -0.01450643 | 0.05342763 | 0.000960541 | -0.2715156 | 1.276 | -0.0150826 | 0.0559586 | 0.00106441 | 0.0522131 | 0.05001925 | 0.06188931
1.25 | 0.1256965125 | 0.05225584 | 408.1995 | -0.0145529875 | 0.053728775 | 0.000996150875 | -0.2708602 | 1.28 | -0.0151662 | 0.0562733 | 0.00110198 | 0.0524741 | 0.0503320625 | 0.06222008
1.25391 | 0.1259557875 | 0.05250943 | 408.2699 | -0.01466506 | 0.05404843 | 0.0009596299 | -0.2713318 | 1.284 | -0.0152844 | 0.0565414 | 0.00118945 | 0.0527517 | 0.05064259 | 0.06247539
1.25782 | 0.126463175 | 0.05296753 | 408.8808 | -0.01479162 | 0.05437393 | 0.000922046 | -0.2720352 | 1.288 | -0.0153479 | 0.0568544 | 0.00119782 | 0.053068 | 0.05095271 | 0.06294839
1.26172 | 0.1267403375 | 0.05331492 | 408.0105 | -0.01485316 | 0.05475635 | 0.0009140804 | -0.2712592 | 1.292 | -0.0154525 | 0.0571121 | 0.0011793 | 0.0533533 | 0.0512317 | 0.06327455
1.26563 | 0.1271307375 | 0.0536485 | 408.7146 | -0.01493846 | 0.05510887 | 0.0009031343 | -0.2710717 | 1.296 | -0.0155575 | 0.0574162 | 0.00119915 | 0.0536806 | 0.05150394 | 0.06362531
1.26954 | 0.1275621375 | 0.0540977 | 408.494 | -0.01507091 | 0.05544467 | 0.0009644273 | -0.2718189 | 1.3 | -0.0156778 | 0.057821 | 0.00121175 | 0.0540044 | 0.05175988 | 0.06406913
1.27344 | 0.1281194375 | 0.05459765 | 409.2047 | -0.01503845 | 0.05577096 | 0.001051419 | -0.2696466 | 1.304 | -0.015735 | 0.0582348 | 0.00123786 | 0.0543704 | 0.05202699 | 0.06458643
1.27735 | 0.1284018125 | 0.05490368 | 408.9115 | -0.01510742 | 0.05606536 | 0.001074584 | -0.2694609 | 1.308 | -0.015881 | 0.0585246 | 0.00122321 | 0.05473 | 0.05230269 | 0.0648853
1.28125 | 0.1289159 | 0.05546237 | 408.3589 | -0.01520242 | 0.05635902 | 0.001128284 | -0.2697424 | 1.312 | -0.0160048 | 0.0590416 | 0.00132801 | 0.0550498 | 0.05255832 | 0.0654305
1.28516 | 0.12920945 | 0.0557132 | 408.8883 | -0.01530559 | 0.05663054 | 0.001198462 | -0.2702709 | 1.316 | -0.0160516 | 0.059415 | 0.00137683 | 0.0554121 | 0.05284152 | 0.06569425
1.28907 | 0.12961775 | 0.05612966 | 408.7871 | -0.01537292 | 0.05692609 | 0.00119379 | -0.2700505 | 1.32 | -0.0161448 | 0.0596637 | 0.00137668 | 0.0557613 | 0.05314544 | 0.06610825
1.29297 | 0.1300640375 | 0.05648889 | 409.8659 | -0.01547759 | 0.05718037 | 0.001181606 | -0.2706802 | 1.324 | -0.0161023 | 0.059924 | 0.00147984 | 0.05608 | 0.05342983 | 0.0664938
1.29688 | 0.130473825 | 0.05697762 | 408.8877 | -0.01558413 | 0.05749835 | 0.001202152 | -0.2710362 | 1.328 | -0.0162544 | 0.0604169 | 0.00143406 | 0.0563953 | 0.05375127 | 0.06695866
1.30079 | 0.1309126625 | 0.05740212 | 409.0654 | -0.01569172 | 0.05790409 | 0.001216685 | -0.270995 | 1.332 | -0.0163524 | 0.0607218 | 0.00138794 | 0.0567612 | 0.0540741 | 0.06738749
1.30469 | 0.1312427125 | 0.05780316 | 408.1857 | -0.01575521 | 0.05828932 | 0.00123627 | -0.2702933 | 1.336 | -0.0162516 | 0.0607385 | 0.00138049 | 0.0571187 | 0.0544333 | 0.06776706
1.3086 | 0.1317255125 | 0.05828538 | 408.1929 | -0.01590151 | 0.05859121 | 0.001232993 | -0.2713975 | 1.34 | -0.0163424 | 0.0609287 | 0.0014141 | 0.0574374 | 0.05477972 | 0.06824945
1.3125 | 0.13183355 | 0.05838552 | 408.2907 | -0.01601402 | 0.059096 | 0.001337126 | -0.2709831 | 1.344 | -0.016419 | 0.0611695 | 0.00141127 | 0.0577858 | 0.05509314 | 0.06835199
1.31641 | 0.1324154375 | 0.05905664 | 407.185 | -0.01605988 | 0.05944558 | 0.001378349 | -0.270161 | 1.348 | -0.0165642 | 0.0615132 | 0.00139469 | 0.0580656 | 0.05544858 | 0.06899611
1.32032 | 0.1326568375 | 0.05929158 | 407.2651 | -0.01614542 | 0.05968345 | 0.001381874 | -0.2705176 | 1.352 | -0.0166252 | 0.0618981 | 0.00143542 | 0.0584329 | 0.05578784 | 0.06923301
1.32422 | 0.1332223375 | 0.05990231 | 406.7045 | -0.01610596 | 0.05994567 | 0.00148098 | -0.268676 | 1.356 | -0.0165581 | 0.0622339 | 0.00142167 | 0.0587853 | 0.05609735 | 0.06983006
1.32813 | 0.1336552125 | 0.06023769 | 407.9127 | -0.01625851 | 0.06042982 | 0.001432547 | -0.2690478 | 1.36 | -0.0166841 | 0.0625273 | 0.00134734 | 0.0591105 | 0.05640643 | 0.07019493
1.33204 | 0.1337416375 | 0.06035835 | 407.4885 | -0.01635236 | 0.06072337 | 0.001387674 | -0.2692926 | 1.364 | -0.0166102 | 0.0628001 | 0.00142833 | 0.0594477 | 0.05676482 | 0.07030523
1.33594 | 0.1341603625 | 0.06072394 | 408.1468 | -0.01625174 | 0.06073702 | 0.001380299 | -0.2675755 | 1.368 | -0.0166974 | 0.0632631 | 0.00140354 | 0.0597583 | 0.05711362 | 0.0706869
1.33985 | 0.134618575 | 0.06116985 | 408.2994 | -0.01633911 | 0.06092057 | 0.001413445 | -0.2682035 | 1.372 | -0.016958 | 0.0636768 | 0.00144537 | 0.0601185 | 0.05742496 | 0.07113652
1.34375 | 0.1350276125 | 0.06158651 | 408.2049 | -0.01641235 | 0.06115153 | 0.001411891 | -0.2683883 | 1.376 | -0.0170626 | 0.0638261 | 0.00142259 | 0.0604869 | 0.05776585 | 0.07155088
1.34766 | 0.135244425 | 0.06171119 | 409.3465 | -0.01655463 | 0.06148218 | 0.001394106 | -0.269259 | 1.38 | -0.0168536 | 0.0640142 | 0.00144984 | 0.0608406 | 0.05803893 | 0.07170343
1.35157 | 0.1357659625 | 0.06224426 | 409.2036 | -0.01662456 | 0.06185861 | 0.001433079 | -0.268751 | 1.384 | -0.0169889 | 0.0642697 | 0.00155628 | 0.0611537 | 0.0583936 | 0.07223301
1.35547 | 0.13622045 | 0.06267669 | 409.477 | -0.01655834 | 0.06219189 | 0.001426927 | -0.2662459 | 1.388 | -0.017018 | 0.0645449 | 0.00153948 | 0.0615525 | 0.05874008 | 0.07267211
1.35938 | 0.1366630125 | 0.06324939 | 407.8643 | -0.01667367 | 0.06248339 | 0.001350881 | -0.2668497 | 1.392 | -0.0169181 | 0.0646721 | 0.00144507 | 0.0618992 | 0.05905971 | 0.07320545
1.36329 | 0.137005 | 0.0636245 | 407.4539 | -0.01661623 | 0.06274053 | 0.001418293 | -0.2648405 | 1.396 | -0.0170021 | 0.0648879 | 0.00142064 | 0.0623124 | 0.05938929 | 0.07357054
1.36719 | 0.1373805125 | 0.06403726 | 406.9923 | -0.01666594 | 0.06316941 | 0.001406 | -0.2638293 | 1.4 | -0.0168122 | 0.0644738 | 0.00138419 | 0.0626383 | 0.05969264 | 0.07397203
1.3711 | 0.1378551125 | 0.06445912 | 407.6459 | -0.0169065 | 0.06360255 | 0.001439017 | -0.2658149 | 1.404 | -0.0167629 | 0.0651313 | 0.0013647 | 0.0629711 | 0.06003593 | 0.07440984
1.375 | 0.13816505 | 0.06473476 | 408.0709 | -0.01706215625 | 0.06379224375 | 0.001426282 | -0.2674644 | 1.408 | -0.0165916 | 0.0650653 | 0.00143081 | 0.0633376 | 0.06039564 | 0.07469586
1.37891 | 0.138749175 | 0.06539559 | 407.1204 | -0.0168942 | 0.06395703 | 0.001435353 | -0.2641491 | 1.412 | -0.0164382 | 0.0649771 | 0.00144014 | 0.0636979 | 0.06074754 | 0.07533349
1.38282 | 0.139036025 | 0.06569496 | 406.9653 | -0.01694621 | 0.06419082 | 0.001531486 | -0.2639974 | 1.416 | -0.0165613 | 0.0652417 | 0.00141494 | 0.0640852 | 0.0610563 | 0.07562907
1.38672 | 0.1393429875 | 0.06609393 | 405.8251 | -0.01702193 | 0.0644671 | 0.001554889 | -0.2640406 | 1.42 | -0.0166577 | 0.0654391 | 0.00140248 | 0.0644447 | 0.06142575 | 0.07600021
1.39063 | 0.139909975 | 0.0665873 | 406.7374 | -0.01694368 | 0.06462768 | 0.001475218 | -0.2621737 | 1.424 | -0.0166087 | 0.0659257 | 0.00136037 | 0.064801 | 0.06177754 | 0.07651585
1.39454 | 0.140257175 | 0.06694509 | 406.6062 | -0.01698382 | 0.06485174 | 0.001427481 | -0.2618868 | 1.428 | -0.0164662 | 0.0661274 | 0.00138339 | 0.0651644 | 0.06216519 | 0.07687043
1.39844 | 0.1405306125 | 0.06720969 | 406.7157 | -0.01688877 | 0.06458677 | 0.001397733 | -0.2614896 | 1.432 | -0.0162332 | 0.065845 | 0.0013956 | 0.0655532 | 0.06251475 | 0.07713771
1.40235 | 0.1409523125 | 0.06769297 | 405.9526 | -0.01678489 | 0.06485802 | 0.001365798 | -0.2587944 | 1.436 | -0.0162905 | 0.0661689 | 0.00127981 | 0.0659232 | 0.06283108 | 0.07760236
1.40625 | 0.1413561375 | 0.06813542 | 405.4739 | -0.01667187 | 0.06513466 | 0.001401209 | -0.2559601 | 1.44 | -0.0164071 | 0.0667038 | 0.00121988 | 0.0663307 | 0.06317587 | 0.07803313
1.41016 | 0.1415997375 | 0.06832167 | 406.1846 | -0.0164892 | 0.06499527874 | 0.001441408 | -0.2536984 | 1.444 | -0.0163548 | 0.0663226 | 0.00130412 | 0.0666877 | 0.06353071 | 0.07823673
1.41407 | 0.1421697375 | 0.06893008 | 405.7087 | -0.01648697 | 0.06509712 | 0.001428356 | -0.2532673 | 1.448 | -0.0164065 | 0.0664458 | 0.00143334 | 0.0671034 | 0.0638985 | 0.07883351
1.41797 | 0.1425236125 | 0.06925101 | 406.1169 | -0.01661942 | 0.06532538 | 0.00140982 | -0.2544098 | 1.452 | -0.0165917 | 0.0670455 | 0.00139072 | 0.0674412 | 0.06426421 | 0.07916441
1.42188 | 0.142873075 | 0.06971346 | 404.7169 | -0.01664974 | 0.06566539 | 0.001380833 | -0.2535543 | 1.456 | -0.0166429 | 0.0674904 | 0.00135554 | 0.0677963 | 0.06461196 | 0.07959268
1.42579 | 0.1433044375 | 0.07015461 | 404.5956 | -0.01655632 | 0.0660622 | 0.001366821 | -0.2506172 | 1.46 | -0.0162925 | 0.0668349 | 0.00137196 | 0.0681602 | 0.06496173 | 0.08003087
1.42969 | 0.14349815 | 0.07036568 | 404.3805 | -0.01635917 | 0.06601094 | 0.001395908 | -0.2478251 | 1.464 | -0.0156896 | 0.0656828 | 0.00134099 | 0.0685428 | 0.06532785 | 0.08023669
1.4336 | 0.1439802375 | 0.07080176 | 404.9506 | -0.01623237 | 0.06592078 | 0.001355819 | -0.2462406 | 1.468 | -0.0157685 | 0.0655854 | 0.00139074 | 0.0689748 | 0.06570075 | 0.08068669
1.4375 | 0.144468275 | 0.07130933 | 404.7086 | -0.0163373 | 0.06639429 | 0.001246909 | -0.2460649 | 1.472 | -0.0157022 | 0.0653924 | 0.00144527 | 0.0692984 | 0.06607549 | 0.08118835
1.44141 | 0.144897425 | 0.07185876 | 403.2181 | -0.01639696 | 0.06661683 | 0.001237112 | -0.2461384 | 1.476 | -0.0158341 | 0.0655114 | 0.00131528 | 0.06962 | 0.06645791 | 0.0817014
1.44532 | 0.1451618875 | 0.07210304 | 403.4682 | -0.01635929 | 0.06630851 | 0.0013497 | -0.2467147 | 1.48 | -0.0159714 | 0.0659139 | 0.00140151 | 0.0699407 | 0.06682338 | 0.08195178
1.44922 | 0.145503125 | 0.07247898 | 403.0381 | -0.01645748 | 0.06659861 | 0.001432758 | -0.2471145 | 1.484 | -0.0157643 | 0.0656781 | 0.00139766 | 0.0702698 | 0.06721161 | 0.08231723
1.45313 | 0.1459121375 | 0.07283631 | 403.6786 | -0.01662741 | 0.06721395 | 0.001378763 | -0.2473803 | 1.488 | -0.0156758 | 0.0656966 | 0.00146094 | 0.070613 | 0.06754001 | 0.08269019
1.45704 | 0.146427 | 0.07345279 | 402.4194 | -0.0165867 | 0.06741073 | 0.001357321 | -0.2460543 | 1.492 | -0.0157294 | 0.0651061 | 0.00151042 | 0.0710045 | 0.06788982 | 0.08327594
1.46094 | 0.14688 | 0.0739046 | 402.4341 | -0.01615378 | 0.06657603 | 0.001366236 | -0.2426366 | 1.496 | -0.01574 | 0.0649425 | 0.00144927 | 0.0714118 | 0.06824778 | 0.08372811
1.46485 | 0.147072225 | 0.07410221 | 402.3674 | -0.01566402 | 0.06559431 | 0.001346158 | -0.2388016 | 1.5 | -0.0158964 | 0.0648227 | 0.00134736 | 0.0717136 | 0.06863327 | 0.08392408
1.46875 | 0.1475177625 | 0.07455652 | 402.2587 | -0.01576222 | 0.06555067 | 0.001403304 | -0.2404586 | 1.504 | -0.015737 | 0.064745 | 0.00130382 | 0.0720372 | 0.06904221 | 0.08437574
1.47266 | 0.148041575 | 0.07504805 | 402.6588 | -0.0157125 | 0.06539087 | 0.001431978 | -0.2402859 | 1.508 | -0.0157056 | 0.0646057 | 0.00127525 | 0.0723861 | 0.06935159 | 0.08487703
1.47657 | 0.1484065875 | 0.07552269 | 401.3003 | -0.01585638 | 0.06555946 | 0.001317024 | -0.2418626 | 1.512 | -0.0157552 | 0.0649284 | 0.00123491 | 0.0727525 | 0.06966567 | 0.08531852
1.48047 | 0.148730725 | 0.07582549 | 401.5646 | -0.0159621 | 0.06591385 | 0.00140477 | -0.2421661 | 1.516 | -0.0157665 | 0.0652728 | 0.00126264 | 0.073093 | 0.0699789 | 0.08562777
1.48438 | 0.149152425 | 0.07628495 | 401.0968 | -0.0157507 | 0.06567245 | 0.001401116 | -0.2398372 | 1.52 | -0.0156067 | 0.0653329 | 0.00130489 | 0.0734264 | 0.07030166 | 0.08607581
1.48829 | 0.149592725 | 0.07667145 | 401.7634 | -0.01567536 | 0.06567174 | 0.001465227 | -0.2386926 | 1.524 | -0.015869 | 0.0650726 | 0.00124407 | 0.0737693 | 0.07063984 | 0.08647859
1.49219 | 0.150051675 | 0.07720637 | 400.8221 | -0.01573067 | 0.06508908 | 0.001509943 | -0.2416791 | 1.528 | -0.0157703 | 0.0652277 | 0.00120259 | 0.074085 | 0.07102362 | 0.08699052
1.4961 | 0.150389225 | 0.07762219 | 399.8522 | -0.01574227 | 0.06493897 | 0.001447189 | -0.2424164 | 1.532 | -0.0157847 | 0.0655591 | 0.00118889 | 0.0744563 | 0.07142059 | 0.08738267
1.5 | 0.1506172125 | 0.07790483 | 399.175 | -0.0158964 | 0.0648227 | 0.00134736 | -0.2452289 | 1.536 | -0.0157115 | 0.0656392 | 0.00137135 | 0.0747721 | 0.0717136 | 0.08764878
1.50391 | 0.1510642375 | 0.07838808 | 398.726 | -0.01573929 | 0.0647474 | 0.001304624 | -0.2430876 | 1.54 | -0.015757 | 0.0662098 | 0.0013429 | 0.0751827 | 0.07202964 | 0.08812107
1.50782 | 0.15148815 | 0.07869904 | 400.1257 | -0.01570523 | 0.06460255 | 0.001276763 | -0.2431054 | 1.544 | -0.0157238 | 0.0662796 | 0.00143313 | 0.0755532 | 0.07237002 | 0.08846619
1.51172 | 0.151964275 | 0.07920117 | 399.8034 | -0.0157527 | 0.0649041 | 0.0012357 | -0.2427074 | 1.548 | -0.015861 | 0.0651531 | 0.00157946 | 0.0758878 | 0.0727276 | 0.08896046
1.51563 | 0.1524225125 | 0.07964394 | 399.9951 | -0.01577212 | 0.06525169 | 0.001259258 | -0.2417121 | 1.552 | -0.0159179 | 0.0658586 | 0.00147999 | 0.0763025 | 0.07306187 | 0.08940791
1.51954 | 0.1527048625 | 0.08007457 | 398.1577 | -0.01560707 | 0.06534208 | 0.001304588 | -0.2388517 | 1.556 | -0.0157743 | 0.0654785 | 0.00139033 | 0.0766264 | 0.07338767 | 0.08979369
1.52344 | 0.1532964375 | 0.08071251 | 397.5832 | -0.01584741 | 0.06509024 | 0.001252452 | -0.2434683 | 1.56 | -0.0158419 | 0.0653423 | 0.00152604 | 0.0769767 | 0.07372262 | 0.0904176
1.52735 | 0.1533583125 | 0.08075523 | 397.8205 | -0.01578389 | 0.06518786 | 0.001207533 | -0.2421292 | 1.564 | -0.0156045 | 0.0653269 | 0.00150749 | 0.07737 | 0.07403083 | 0.09046612
1.53125 | 0.1538440875 | 0.08119415 | 398.4012 | -0.01578581 | 0.06551 | 0.001178922 | -0.2409679 | 1.568 | -0.0157195 | 0.065655 | 0.00149453 | 0.0777129 | 0.07438932 | 0.09091921
1.53516 | 0.154289575 | 0.0816106 | 398.761 | -0.01572062 | 0.06559461 | 0.001343437 | -0.2396633 | 1.572 | -0.0158756 | 0.0662271 | 0.00142601 | 0.0780654 | 0.07470054 | 0.09134444
1.53907 | 0.15477535 | 0.08223798 | 397.0063 | -0.01574935 | 0.06610125 | 0.001345763 | -0.238261 | 1.576 | -0.0158019 | 0.0660267 | 0.00125525 | 0.0784429 | 0.07508801 | 0.09192899
1.54297 | 0.154922925 | 0.08238505 | 397.0125 | -0.01572219 | 0.06635887 | 0.001402992 | -0.2369268 | 1.58 | -0.0155331 | 0.0649096 | 0.00119053 | 0.0787571 | 0.07546133 | 0.09207621
1.54688 | 0.15539005 | 0.08290008 | 396.4189 | -0.0158236 | 0.06536933 | 0.001554743 | -0.2420646 | 1.584 | -0.0149372 | 0.0626221 | 0.00139376 | 0.079095 | 0.07578931 | 0.09257675
1.55079 | 0.1558319 | 0.08329405 | 397.0122 | -0.015918 | 0.0656666 | 0.001517202 | -0.2424064 | 1.588 | -0.0148558 | 0.062673 | 0.00139894 | 0.0794573 | 0.07618118 | 0.09298521
1.55469 | 0.1561649125 | 0.08367158 | 396.4606 | -0.01581292 | 0.06562407 | 0.00140265 | -0.2409622 | 1.592 | -0.0149388 | 0.0628227 | 0.00129199 | 0.0798514 | 0.07652164 | 0.09334927
1.5586 | 0.1566335875 | 0.08416143 | 396.1981 | -0.01583238 | 0.06537133 | 0.001480975 | -0.2421915 | 1.596 | -0.0149674 | 0.0610492 | 0.00105052 | 0.0802809 | 0.07684986 | 0.09383272
1.5625 | 0.1570798375 | 0.0846678 | 395.4532 | -0.01568112 | 0.06530221 | 0.001520816 | -0.2401315 | 1.6 | -0.0151562 | 0.0611854 | 0.00118233 | 0.0806363 | 0.07722431 | 0.0943209
1.56641 | 0.1574188125 | 0.08509729 | 394.3315 | -0.01565405 | 0.06549063 | 0.001503424 | -0.2390273 | 1.604 | -0.0150232 | 0.0612661 | 0.00104764 | 0.0809887 | 0.0775783 | 0.09472301
1.57032 | 0.1577623125 | 0.08537631 | 395.1306 | -0.01582417 | 0.06602891 | 0.001464853 | -0.2396552 | 1.608 | -0.0151189 | 0.0609385 | 0.00101885 | 0.0813228 | 0.07791509 | 0.09502153
1.57422 | 0.1580238 | 0.08570234 | 394.3308 | -0.0158607 | 0.06622115 | 0.001329589 | -0.239511 | 1.612 | -0.015054 | 0.0611506 | 0.00117101 | 0.0816157 | 0.07827788 | 0.09532804
1.57813 | 0.158455225 | 0.0860824 | 394.9673 | -0.0156918 | 0.06556276 | 0.001196856 | -0.2393401 | 1.616 | -0.0150015 | 0.0608256 | 0.00117535 | 0.0819284 | 0.07861232 | 0.09572364
1.58204 | 0.158949225 | 0.08665041 | 394.0502 | -0.01521643 | 0.06366562 | 0.001290393 | -0.2390055 | 1.62 | -0.0149299 | 0.0609254 | 0.00104116 | 0.0822921 | 0.07892642 | 0.09626926
1.58594 | 0.1595117125 | 0.08723383 | 393.7909 | -0.01485467 | 0.0624904 | 0.001415802 | -0.2377113 | 1.624 | -0.0149747 | 0.0607133 | 0.00115238 | 0.0827114 | 0.07926722 | 0.09684635
1.58985 | 0.1596428375 | 0.08739119 | 393.4658 | -0.01488633 | 0.0628462 | 0.0013647 | -0.2368693 | 1.628 | -0.0150491 | 0.0612675 | 0.00124532 | 0.0832078 | 0.07963541 | 0.09699577
1.59375 | 0.160158425 | 0.08794632 | 392.9758 | -0.01494645 | 0.0620771 | 0.001175563 | -0.2407724 | 1.632 | -0.0150089 | 0.0612613 | 0.0010743 | 0.0834103 | 0.08004085 | 0.09753894
1.59766 | 0.160472125 | 0.08828862 | 392.6214 | -0.01505059 | 0.06097291 | 0.001092139 | -0.2468406 | 1.636 | -0.0150773 | 0.0616896 | 0.00113326 | 0.0837553 | 0.0804338 | 0.09787259
1.60157 | 0.160974225 | 0.08891662 | 391.0613 | -0.0151166 | 0.0612402 | 0.001143811 | -0.2468412 | 1.64 | -0.0150176 | 0.0615548 | 0.00113262 | 0.0840854 | 0.08077569 | 0.09846251
1.60547 | 0.161341575 | 0.08924508 | 391.5431 | -0.01504842 | 0.06115267 | 0.001021546 | -0.2460795 | 1.644 | -0.0150367 | 0.0615595 | 0.00108392 | 0.084469 | 0.08111459 | 0.09880274
1.60938 | 0.161586725 | 0.08956439 | 390.6242 | -0.01510791 | 0.06099267 | 0.001063716 | -0.2477004 | 1.648 | -0.0148588 | 0.0607464 | 0.00103897 | 0.0848424 | 0.08142613 | 0.09909961
1.61329 | 0.1619614625 | 0.0898923 | 391.2045 | -0.01503682 | 0.06107057 | 0.001188231 | -0.2462204 | 1.652 | -0.0150821 | 0.0606408 | 0.00113612 | 0.0852329 | 0.08171328 | 0.09944169
1.61719 | 0.1624859875 | 0.09046347 | 390.6264 | -0.01497798 | 0.0608338 | 0.001137969 | -0.2462115 | 1.656 | -0.0150118 | 0.0608471 | 0.00112911 | 0.0856528 | 0.08203113 | 0.09999875
1.6211 | 0.162807075 | 0.09084852 | 389.8338 | -0.014933 | 0.06086861 | 0.00105451 | -0.2453317 | 1.66 | -0.0150168 | 0.0609833 | 0.00105599 | 0.086012 | 0.08240128 | 0.1003645
1.625 | 0.1630805375 | 0.09114015 | 389.6088 | -0.0149939 | 0.0608111 | 0.001183086875 | -0.2465652 | 1.664 | -0.0149405 | 0.0609141 | 0.0010594 | 0.0863997 | 0.08283697 | 0.1006506
1.62891 | 0.163466475 | 0.09156832 | 389.0854 | -0.01504556 | 0.06129544 | 0.001219733 | -0.2454597 | 1.668 | -0.0150279 | 0.0613619 | 0.00115652 | 0.0867841 | 0.08327097 | 0.101066
1.63282 | 0.163904575 | 0.09196007 | 389.6598 | -0.01501803 | 0.06133036 | 0.001072484 | -0.244871 | 1.672 | -0.0150988 | 0.0614673 | 0.00121671 | 0.0872049 | 0.08347204 | 0.1014717
1.63672 | 0.1643992875 | 0.09253517 | 388.6636 | -0.01507326 | 0.06169756 | 0.00113739 | -0.2443088 | 1.676 | -0.0150544 | 0.0614267 | 0.00119052 | 0.0875948 | 0.08381491 | 0.1020225
1.64063 | 0.16493425 | 0.09306942 | 388.6725 | -0.01501826 | 0.06155629 | 0.001127597 | -0.2439761 | 1.68 | -0.0151066 | 0.0614454 | 0.00116835 | 0.0879702 | 0.08414293 | 0.102557
1.64454 | 0.16525015 | 0.09351341 | 387.0852 | -0.01501947 | 0.06148546 | 0.001076542 | -0.2442768 | 1.684 | -0.0149884 | 0.0615065 | 0.00111266 | 0.0883727 | 0.08451979 | 0.1029622
1.64844 | 0.1655586 | 0.09384551 | 386.7922 | -0.01486747 | 0.06070228 | 0.001044027 | -0.2449243 | 1.688 | -0.0151118 | 0.0612712 | 0.00106355 | 0.0887823 | 0.08488445 | 0.1032872
1.65235 | 0.1658670625 | 0.09417849 | 386.4884 | -0.01508638 | 0.06064773 | 0.001139532 | -0.2487542 | 1.692 | -0.0151651 | 0.0596949 | 0.000864781 | 0.0891458 | 0.08526878 | 0.1036128
1.65625 | 0.16639825 | 0.09477017 | 385.7388 | -0.01501019 | 0.06085791 | 0.001126216 | -0.2466432 | 1.696 | -0.0146799 | 0.0599965 | 0.00087041 | 0.0896032 | 0.08567686 | 0.1041861
1.66016 | 0.166807325 | 0.0952099 | 385.3589 | -0.01501512 | 0.06098392 | 0.001054644 | -0.2462144 | 1.7 | -0.0147199 | 0.0604263 | 0.00088958 | 0.0899943 | 0.08602699 | 0.1046166
1.66407 | 0.167205175 | 0.0957117 | 384.0708 | -0.01494065 | 0.06091762 | 0.001060314 | -0.2452599 | 1.704 | -0.014639 | 0.0607363 | 0.00101531 | 0.0904219 | 0.08640645 | 0.105087
1.66797 | 0.16769465 | 0.09615721 | 384.6156 | -0.0150273 | 0.06135979 | 0.001155925 | -0.2449047 | 1.708 | -0.0147255 | 0.0606098 | 0.000891305 | 0.0908 | 0.08678108 | 0.1055458
1.67188 | 0.167918175 | 0.09647518 | 383.4454 | -0.01509831 | 0.06146635 | 0.00121614 | -0.2456353 | 1.712 | -0.0146391 | 0.0606723 | 0.000872306 | 0.0910797 | 0.0871927 | 0.1058352
1.67579 | 0.16829595 | 0.09685906 | 383.3697 | -0.01505461 | 0.06142762 | 0.001191913 | -0.2450787 | 1.716 | -0.0150447 | 0.060122 | 0.000869092 | 0.0914691 | 0.08757471 | 0.1062172
1.67969 | 0.1687563875 | 0.09738364 | 382.5749 | -0.01510791 | 0.06144239 | 0.001171162 | -0.2458874 | 1.72 | -0.0148824 | 0.0594243 | 0.0010329 | 0.0917945 | 0.08794025 | 0.1067224
1.6836 | 0.16918555 | 0.09786137 | 381.973 | -0.0149912 | 0.0615122034 | 0.001118113 | -0.243711 | 1.724 | -0.0148612 | 0.0592116 | 0.00114814 | 0.0921823 | 0.08833204 | 0.1071854
1.6875 | 0.169400125 | 0.09808343 | 381.8803 | -0.01509808 | 0.06136681 | 0.001076805 | -0.24603 | 1.728 | -0.0148637 | 0.0600236 | 0.000965869 | 0.0925339 | 0.08873326 | 0.1074052
1.69141 | 0.1698642625 | 0.09856854 | 381.6204 | -0.01518675 | 0.05983919 | 0.0008845319 | -0.2537927 | 1.732 | -0.0146923 | 0.0599226 | 0.00107726 | 0.0929089 | 0.08908758 | 0.107884
1.69532 | 0.1701571 | 0.09884284 | 381.85 | -0.01473809 | 0.0599152 | 0.0008662087 | -0.2459825 | 1.736 | -0.0144882 | 0.0596886 | 0.00102767 | 0.0933234 | 0.0895282 | 0.1081639
1.69922 | 0.1706369125 | 0.09945844 | 380.1674 | -0.0147117 | 0.0603481 | 0.0008789019 | -0.2437807 | 1.74 | -0.0147702 | 0.0600033 | 0.000941949 | 0.0937076 | 0.08991674 | 0.1087384
1.70313 | 0.1711435625 | 0.09995501 | 380.2924 | -0.01464769 | 0.06070016 | 0.001002621 | -0.2413122 | 1.744 | -0.014588 | 0.0599487 | 0.00081897 | 0.0941561 | 0.09033152 | 0.109238
1.70704 | 0.171422925 | 0.1003073 | 379.3884 | -0.01471306 | 0.06063661 | 0.0009192542 | -0.2426432 | 1.748 | -0.0146243 | 0.0599742 | 0.000848629 | 0.0945732 | 0.09071716 | 0.1095683
1.71094 | 0.171879675 | 0.1007727 | 379.2814 | -0.01463124 | 0.06069472 | 0.0008735009 | -0.2410628 | 1.752 | -0.0144774 | 0.0602869 | 0.000981856 | 0.0949932 | 0.09100027 | 0.1100311
1.71485 | 0.1722722875 | 0.1012279 | 378.5054 | -0.01495505 | 0.06030901 | 0.0008573627 | -0.2479736 | 1.756 | -0.014578 | 0.0601736 | 0.000960625 | 0.0954021 | 0.09135859 | 0.1104673
1.71875 | 0.1726441 | 0.1016963 | 377.3091 | -0.01494176 | 0.05961146 | 0.0009796901 | -0.2506525 | 1.76 | -0.0147079 | 0.0598646 | 0.001084 | 0.0957504 | 0.09169035 | 0.1109065
1.72266 | 0.1731514625 | 0.1022775 | 376.3939 | -0.01486128 | 0.05918885 | 0.001133384 | -0.2510824 | 1.764 | -0.0144319 | 0.0598439 | 0.00101535 | 0.0960833 | 0.09205274 | 0.1114654
1.72657 | 0.1734979375 | 0.102749 | 374.8449 | -0.01487467 | 0.05975861 | 0.001021577 | -0.2489125 | 1.768 | -0.0143813 | 0.0598174 | 0.00097046 | 0.0964077 | 0.09240796 | 0.111899
1.73047 | 0.1736954125 | 0.1028961 | 375.4687 | -0.0147681 | 0.06001217 | 0.001033127 | -0.2460851 | 1.772 | -0.0143614 | 0.0598984 | 0.000889226 | 0.0966936 | 0.09276152 | 0.1120614
1.73438 | 0.1741774375 | 0.1034476 | 374.6086 | -0.01453761 | 0.05975052 | 0.0010582 | -0.2433051 | 1.776 | -0.0143854 | 0.0597827 | 0.000964386 | 0.0970626 | 0.09315577 | 0.1125918
1.73829 | 0.17455145 | 0.1038208 | 374.6179 | -0.01465674 | 0.05986593 | 0.0009830951 | -0.244826 | 1.78 | -0.0145042 | 0.0599744 | 0.000998141 | 0.0974195 | 0.09354043 | 0.1129653
1.74219 | 0.1750021875 | 0.1043553 | 373.5804 | -0.01468165 | 0.05998867 | 0.0008663545 | -0.2447403 | 1.784 | -0.0145579 | 0.0599572 | 0.00104613 | 0.0978073 | 0.09395168 | 0.1134745
1.7461 | 0.1753554 | 0.104734 | 373.2642 | -0.01460611 | 0.05993854 | 0.0008187211 | -0.2436848 | 1.788 | -0.0144238 | 0.0598818 | 0.00104166 | 0.0981631 | 0.09437675 | 0.1138455
1.75 | 0.1755841 | 0.1049688 | 373.1888 | -0.01454683125 | 0.060139225 | 0.000918423125 | -0.2418859 | 1.792 | -0.0145413 | 0.0599323 | 0.00100602 | 0.0984574 | 0.0947837125 | 0.1140784
1.75391 | 0.176192075 | 0.1056748 | 371.9737 | -0.01450756 | 0.06027222 | 0.0009731721 | -0.2407006 | 1.796 | -0.0144547 | 0.0598432 | 0.000941473 | 0.0989048 | 0.09519278 | 0.1147548
1.75782 | 0.1766227125 | 0.1061573 | 371.3317 | -0.01465802 | 0.06002996 | 0.001017822 | -0.2441784 | 1.8 | -0.0145045 | 0.0601498 | 0.00106587 | 0.0993362 | 0.09556554 | 0.1152216
1.76172 | 0.17694905 | 0.10666 | 369.1458 | -0.0146057 | 0.05983587 | 0.001066642 | -0.244096 | 1.804 | -0.0145294 | 0.0601208 | 0.00104963 | 0.0997396 | 0.09589507 | 0.115671
1.76563 | 0.1773469125 | 0.1070676 | 369.0256 | -0.01439365 | 0.05982823 | 0.0009971457 | -0.2405829 | 1.808 | -0.0145788 | 0.0601176 | 0.00106317 | 0.100085 | 0.09621799 | 0.1160756
1.76954 | 0.1775614875 | 0.1073349 | 368.3719 | -0.0143694 | 0.05984972 | 0.0009347027 | -0.2400914 | 1.812 | -0.0146345 | 0.0600644 | 0.00109355 | 0.100457 | 0.09651679 | 0.116327
1.77344 | 0.1780897 | 0.1078659 | 368.3375 | -0.01436287 | 0.0598585 | 0.0009064701 | -0.2399471 | 1.816 | -0.0146317 | 0.0599214 | 0.00112262 | 0.10086 | 0.09682082 | 0.1168571
1.77735 | 0.1786403375 | 0.1085099 | 367.1811 | -0.01442093 | 0.05983251 | 0.0009783079 | -0.2410216 | 1.82 | -0.0146327 | 0.0597057 | 0.00108187 | 0.101226 | 0.09718278 | 0.1174728
1.78125 | 0.17897185 | 0.1089566 | 365.7539 | -0.01453209 | 0.05998641 | 0.001013847 | -0.2422564 | 1.824 | -0.0145733 | 0.0597751 | 0.00107763 | 0.101622 | 0.09753948 | 0.1178847
1.78516 | 0.1794204375 | 0.1094187 | 365.5853 | -0.01452523 | 0.05993583 | 0.001049599 | -0.2423463 | 1.828 | -0.0146606 | 0.0599331 | 0.00108982 | 0.102016 | 0.09791466 | 0.1183428
1.78907 | 0.1799412 | 0.1100332 | 364.4244 | -0.01444252 | 0.05988993 | 0.001035121 | -0.2411511 | 1.832 | -0.0146484 | 0.0601587 | 0.00109391 | 0.102411 | 0.09824223 | 0.1189289
1.79297 | 0.1800507 | 0.1101373 | 364.4909 | -0.01453146 | 0.05991159 | 0.0009881702 | -0.2425484 | 1.836 | -0.0146456 | 0.060247 | 0.00107726 | 0.102867 | 0.0985556 | 0.1190346
1.79688 | 0.180476875 | 0.1106816 | 363.0276 | -0.014457 | 0.0598905 | 0.0009588501 | -0.2413905 | 1.84 | -0.0145881 | 0.0601789 | 0.00109141 | 0.10332 | 0.09900131 | 0.1195432
1.80079 | 0.1807749 | 0.1109814 | 363.0055 | -0.01451062 | 0.06016501 | 0.00107114 | -0.2411803 | 1.844 | -0.0146343 | 0.0603151 | 0.00107682 | 0.103686 | 0.09941856 | 0.1198424
1.80469 | 0.1813724875 | 0.1116651 | 361.9381 | -0.0145364 | 0.06011934 | 0.00105 | -0.2417924 | 1.848 | -0.0145969 | 0.0599075 | 0.00100452 | 0.10403 | 0.09980228 | 0.1205001
1.8086 | 0.1818284625 | 0.1121698 | 361.3341 | -0.01458737 | 0.06011319 | 0.001066827 | -0.2426651 | 1.852 | -0.0145812 | 0.0600411 | 0.00104564 | 0.104417 | 0.1001391 | 0.1209901
1.8125 | 0.182005725 | 0.1123833 | 360.8854 | -0.01463692 | 0.06005132 | 0.001097724 | -0.2437402 | 1.856 | -0.0146108 | 0.0600009 | 0.00103487 | 0.104759 | 0.1005061 | 0.1211926
1.81641 | 0.1823931625 | 0.1129287 | 358.9282 | -0.01463193 | 0.05990095 | 0.001121153 | -0.2442688 | 1.86 | -0.0145389 | 0.0599659 | 0.000990469 | 0.105207 | 0.1008989 | 0.1216902
1.82032 | 0.1827776125 | 0.1133616 | 358.3277 | -0.01462956 | 0.05970134 | 0.001080246 | -0.2450458 | 1.864 | -0.0145692 | 0.0603899 | 0.000996943 | 0.105596 | 0.1012567 | 0.1221085
1.82422 | 0.183119625 | 0.1138163 | 356.9316 | -0.01457464 | 0.05978152 | 0.001077909 | -0.2437984 | 1.868 | -0.014491 | 0.0598492 | 0.00101284 | 0.105916 | 0.1016437 | 0.1225291
1.82813 | 0.183568925 | 0.1142134 | 357.5788 | -0.01466171 | 0.05993947 | 0.001090087 | -0.2446086 | 1.872 | -0.0145765 | 0.0600836 | 0.00111118 | 0.106248 | 0.1020288 | 0.1229419
1.83204 | 0.1839466375 | 0.1146741 | 356.5498 | -0.01464833 | 0.06016026 | 0.001093844 | -0.2434884 | 1.876 | -0.0145508 | 0.0599009 | 0.00101719 | 0.106669 | 0.1024153 | 0.1233776
1.83594 | 0.1842238 | 0.1150311 | 355.5608 | -0.01464604 | 0.06024683 | 0.001077288 | -0.2431006 | 1.88 | -0.01453 | 0.0599971 | 0.00101858 | 0.107064 | 0.1028602 | 0.1237104
1.83985 | 0.1847721625 | 0.1156751 | 354.3753 | -0.01458849 | 0.06017801 | 0.001091358 | -0.2424223 | 1.884 | -0.014499 | 0.0600687 | 0.00102337 | 0.107479 | 0.1033045 | 0.1243255
1.84375 | 0.1851283 | 0.1161181 | 353.2994 | -0.01463352 | 0.06032115 | 0.00107937 | -0.2425935 | 1.888 | -0.0144724 | 0.0600859 | 0.00101268 | 0.10784 | 0.1036639 | 0.1247422
1.84766 | 0.185366 | 0.1163471 | 353.4074 | -0.01459958 | 0.05992469 | 0.001006821 | -0.2436322 | 1.892 | -0.0143035 | 0.0600109 | 0.00105656 | 0.108247 | 0.1039993 | 0.1249738
1.85157 | 0.1857548625 | 0.1168245 | 352.3095 | -0.01458084 | 0.06003139 | 0.001042856 | -0.2428869 | 1.896 | -0.0143651 | 0.0599026 | 0.00111968 | 0.108608 | 0.1043771 | 0.1254245
1.85547 | 0.186323375 | 0.1173942 | 352.2948 | -0.01461159 | 0.06000729 | 0.001038369 | -0.243497 | 1.9 | -0.0142903 | 0.0599531 | 0.00106182 | 0.108967 | 0.1047087 | 0.1259938
1.85938 | 0.1865952875 | 0.11783 | 350.2645 | -0.01454542 | 0.05994587 | 0.0009948773 | -0.2426425 | 1.904 | -0.0143171 | 0.0599071 | 0.00108057 | 0.109367 | 0.1051397 | 0.12638
1.86329 | 0.187058775 | 0.1183638 | 349.3937 | -0.01456901 | 0.06036661 | 0.0009945689 | -0.2413422 | 1.908 | -0.014461 | 0.059889 | 0.000969594 | 0.109769 | 0.1055319 | 0.1268925
1.86719 | 0.187400725 | 0.118804 | 348.1755 | -0.01449807 | 0.05992455 | 0.001004158 | -0.2419387 | 1.912 | -0.0139947 | 0.059872 | 0.00102739 | 0.110204 | 0.1058516 | 0.1273031
1.8711 | 0.1876578 | 0.1191034 | 347.6508 | -0.01456156 | 0.06004384 | 0.001100432 | -0.2425156 | 1.916 | -0.0141699 | 0.0598252 | 0.000956013 | 0.110592 | 0.1061671 | 0.1275897
1.875 | 0.1882545625 | 0.1197296 | 347.2863 | -0.01455949 | 0.05993674 | 0.001038489 | -0.2429142 | 1.92 | -0.0140321 | 0.0598156 | 0.000975616 | 0.110994 | 0.1065635 | 0.1282069
1.87891 | 0.1887328875 | 0.1203541 | 345.4751 | -0.01453627 | 0.05996513 | 0.00101538 | -0.2424121 | 1.924 | -0.0140693 | 0.0598436 | 0.000965216 | 0.111386 | 0.1069556 | 0.1287872
1.88282 | 0.1891054125 | 0.1207759 | 344.8651 | -0.01450814 | 0.06005232 | 0.001022988 | -0.2415916 | 1.928 | -0.0141101 | 0.0597621 | 0.000884978 | 0.111768 | 0.1073599 | 0.1291941
1.88672 | 0.1893810875 | 0.1211951 | 343.0866 | -0.01449129 | 0.06008911 | 0.001012602 | -0.2411633 | 1.932 | -0.0140377 | 0.0598447 | 0.000870164 | 0.11217 | 0.107723 | 0.1295699
1.89063 | 0.1898139375 | 0.1216295 | 343.0666 | -0.01434977 | 0.06004261 | 0.001038002 | -0.2389931 | 1.936 | -0.0141699 | 0.0599492 | 0.000883342 | 0.112547 | 0.1081092 | 0.1300039
1.89454 | 0.1902706875 | 0.1222145 | 341.4779 | -0.0143429 | 0.05993185 | 0.00110473 | -0.2393202 | 1.94 | -0.0138398 | 0.0597891 | 0.00084583 | 0.112936 | 0.1084783 | 0.13055
1.89844 | 0.1905963125 | 0.1226395 | 340.2463 | -0.01431843 | 0.05993304 | 0.001084439 | -0.2389071 | 1.944 | -0.0139877 | 0.0599692 | 0.000874856 | 0.113327 | 0.1088241 | 0.130945
1.90235 | 0.1909159125 | 0.1230295 | 339.3741 | -0.01429263 | 0.05992891 | 0.001078241 | -0.2384931 | 1.948 | -0.0139662 | 0.0596806 | 0.000878788 | 0.113708 | 0.1091998 | 0.1313137
1.90625 | 0.1914381625 | 0.1235851 | 338.9607 | -0.01443397 | 0.05989534 | 0.001013448 | -0.2409866 | 1.952 | -0.0140914 | 0.059849 | 0.00089758 | 0.114053 | 0.1095907 | 0.1318592
1.91016 | 0.191614 | 0.1237427 | 339.1864 | -0.01420104 | 0.05988176 | 0.0009998249 | -0.2371513 | 1.956 | -0.0140929 | 0.0598796 | 0.000958366 | 0.114431 | 0.1100052 | 0.1320223
1.91407 | 0.192327825 | 0.1245703 | 337.7765 | -0.01406695 | 0.05984717 | 0.0009923555 | -0.2350478 | 1.96 | -0.0140539 | 0.0597383 | 0.000980499 | 0.114795 | 0.1104067 | 0.1328155
1.91797 | 0.1924492375 | 0.1247338 | 337.2551 | -0.01411111 | 0.0598158 | 0.0009617439 | -0.2359095 | 1.964 | -0.0141984 | 0.0596515 | 0.00104187 | 0.115137 | 0.1107897 | 0.1329663
1.92188 | 0.1927212125 | 0.1251712 | 335.2054 | -0.01403782 | 0.05983269 | 0.0009767968 | -0.2346179 | 1.968 | -0.0142969 | 0.0595577 | 0.00111407 | 0.115475 | 0.1111795 | 0.1333536
1.92579 | 0.1932792375 | 0.1257277 | 335.2242 | -0.01409357 | 0.05980553 | 0.0009304602 | -0.2356567 | 1.972 | -0.0142849 | 0.0593173 | 0.00112857 | 0.115825 | 0.1115565 | 0.1339106
1.92969 | 0.1936294125 | 0.1261574 | 334.2385 | -0.01407694 | 0.05978431 | 0.0008726669 | -0.2354621 | 1.976 | -0.0144131 | 0.0592173 | 0.00130344 | 0.116149 | 0.1119377 | 0.1343163
1.9336 | 0.1940242875 | 0.1266488 | 333.0424 | -0.01409804 | 0.05989762 | 0.0008758529 | -0.2353689 | 1.98 | -0.014495 | 0.0592676 | 0.00138045 | 0.116521 | 0.112322 | 0.1347785
1.9375 | 0.194448975 | 0.1271742 | 331.7951 | -0.01405897 | 0.05989359 | 0.0008700636 | -0.2347324 | 1.984 | -0.0144667 | 0.0594386 | 0.00142104 | 0.116906 | 0.1126919 | 0.1352734
1.94141 | 0.1949906 | 0.1278808 | 329.7504 | -0.01386343 | 0.0598463 | 0.0008521544 | -0.2316505 | 1.988 | -0.0145163 | 0.0594741 | 0.00142974 | 0.117257 | 0.1130741 | 0.1359301
1.94532 | 0.1952163875 | 0.1281253 | 329.5185 | -0.0139878 | 0.05989201 | 0.0008774701 | -0.2335504 | 1.992 | -0.0145506 | 0.059595 | 0.00143835 | 0.117666 | 0.1134548 | 0.1361689
1.94922 | 0.195624675 | 0.1286467 | 328.117 | -0.01399758 | 0.05970275 | 0.0008820674 | -0.2344545 | 1.996 | -0.0144784 | 0.0595284 | 0.00148698 | 0.118094 | 0.1138148 | 0.1366561
1.95313 | 0.1960642625 | 0.1290806 | 328.187 | -0.01410198 | 0.05987259 | 0.000912805 | -0.2355331 | 2 | -0.0144465 | 0.0594392 | 0.00153924 | 0.118492 | 0.1141578 | 0.1370917
1.95704 | 0.196460625 | 0.1296232 | 326.3752 | -0.01408105 | 0.05985374 | 0.0009658908 | -0.2352577 | 2.004 | -0.014508 | 0.0591851 | 0.00151263 | 0.11885 | 0.1145272 | 0.1375901
1.96094 | 0.196846575 | 0.1300986 | 325.2666 | -0.01407621 | 0.0597143 | 0.0009919943 | -0.235726 | 2.008 | -0.0145177 | 0.0591769 | 0.00158546 | 0.119239 | 0.114877 | 0.1380385
1.96485 | 0.197260825 | 0.1305918 | 324.2883 | -0.01422433 | 0.05963464 | 0.001057525 | -0.2385246 | 2.012 | -0.0145065 | 0.0591694 | 0.00158215 | 0.119647 | 0.1152089 | 0.1385078
1.96875 | 0.1977227625 | 0.1311323 | 323.315 | -0.01429949 | 0.05951969 | 0.001118069 | -0.240248 | 2.016 | -0.0144556 | 0.0589355 | 0.00155095 | 0.119993 | 0.1155403 | 0.1390245
1.97266 | 0.1981966125 | 0.1316586 | 322.6654 | -0.01429851 | 0.05929102 | 0.001149311 | -0.2411582 | 2.02 | -0.0144579 | 0.0589043 | 0.00159151 | 0.120432 | 0.1158794 | 0.1395349
1.97657 | 0.19840225 | 0.1320589 | 320.2528 | -0.01442816 | 0.05921554 | 0.001319858 | -0.2436549 | 2.024 | -0.014407 | 0.0590915 | 0.00159672 | 0.120911 | 0.1161994 | 0.1398764
1.98047 | 0.1987099375 | 0.1324036 | 319.7942 | -0.01449624 | 0.059283 | 0.00138708 | -0.2445261 | 2.028 | -0.0143568 | 0.0591677 | 0.00161873 | 0.121357 | 0.1165658 | 0.1402099
1.98438 | 0.19930455 | 0.1331224 | 318.2556 | -0.01446844 | 0.0594469 | 0.001423108 | -0.2433843 | 2.032 | -0.0144428 | 0.0589262 | 0.0015543 | 0.121774 | 0.1169404 | 0.1408911
1.98829 | 0.1996286125 | 0.133425 | 318.522 | -0.01451952 | 0.05948066 | 0.001430269 | -0.244105 | 2.036 | -0.0144389 | 0.0588474 | 0.00156468 | 0.122217 | 0.1172848 | 0.1412001
1.99219 | 0.20008835 | 0.1339631 | 317.5505 | -0.01454942 | 0.0595959 | 0.001439794 | -0.2441346 | 2.04 | -0.0144033 | 0.059045 | 0.00156384 | 0.122494 | 0.117686 | 0.1417146
1.9961 | 0.200388575 | 0.1344012 | 315.8422 | -0.0144771 | 0.05952649 | 0.001488267 | -0.2432043 | 2.044 | -0.0143296 | 0.0589267 | 0.00154197 | 0.123039 | 0.1181043 | 0.142111
2 | 0.2007529375 | 0.1348928 | 314.2658 | -0.0144465 | 0.0594392 | 0.00153924 | -0.2430467 | 2.048 | -0.0141848 | 0.0584863 | 0.00149181 | 0.123391 | 0.118492 | 0.1425641
2.00391 | 0.2012811625 | 0.1355746 | 312.3624 | -0.01450715 | 0.05918821 | 0.001512179 | -0.245102 | 2.052 | -0.0143013 | 0.0583598 | 0.00151233 | 0.123775 | 0.1188416 | 0.1431994
2.00782 | 0.2015478875 | 0.1358714 | 311.9902 | -0.01451774 | 0.05917702 | 0.001583649 | -0.2453274 | 2.056 | -0.0141783 | 0.0588512 | 0.00141926 | 0.124224 | 0.1192211 | 0.1434871
2.01172 | 0.2018727375 | 0.1363384 | 310.2281 | -0.01450853 | 0.05917678 | 0.001583399 | -0.2451728 | 2.06 | -0.0142385 | 0.058331 | 0.0013619 | 0.124631 | 0.1196203 | 0.1439111
2.01563 | 0.2023361625 | 0.1368092 | 310.1369 | -0.01445844 | 0.05895029 | 0.001551211 | -0.2452649 | 2.064 | -0.0141342 | 0.0581942 | 0.00132493 | 0.12515 | 0.1199577 | 0.1443797
2.01954 | 0.2026788875 | 0.1372714 | 308.6557 | -0.01445972 | 0.05889687 | 0.001588018 | -0.2455092 | 2.068 | -0.014132 | 0.0578587 | 0.00127673 | 0.125811 | 0.1203792 | 0.1448058
2.02344 | 0.2030514125 | 0.1377057 | 307.8914 | -0.01441454 | 0.0590692 | 0.001595419 | -0.244028 | 2.072 | -0.0143235 | 0.0569506 | 0.00127628 | 0.127038 | 0.1208453 | 0.1452213
2.02735 | 0.2033948625 | 0.1381376 | 306.795 | -0.01435719 | 0.05917465 | 0.001619894 | -0.242624 | 2.076 | -0.0139578 | 0.0563507 | 0.00121565 | 0.128622 | 0.1212865 | 0.1456265
2.03125 | 0.2037123125 | 0.1385449 | 305.6814 | -0.01443029 | 0.05896595 | 0.001562985 | -0.2447225 | 2.08 | -0.0135045 | 0.0563256 | 0.00133877 | 0.129602 | 0.1216946 | 0.1460066
2.03516 | 0.2041898625 | 0.1390541 | 305.2895 | -0.01444336 | 0.058843 | 0.001561932 | -0.2454559 | 2.084 | -0.0132568 | 0.0549299 | 0.00138736 | 0.13104 | 0.1221344 | 0.1465063
2.03907 | 0.204797825 | 0.1398697 | 302.7166 | -0.01441484 | 0.05901496 | 0.001565708 | -0.2442575 | 2.088 | -0.0135176 | 0.0546843 | 0.00136899 | 0.13281 | 0.1224147 | 0.147259
2.04297 | 0.205039225 | 0.1402103 | 301.4872 | -0.01435456 | 0.0589878 | 0.001550127 | -0.243348 | 2.092 | -0.0134274 | 0.0549565 | 0.00140672 | 0.133776 | 0.1229058 | 0.1475697
2.04688 | 0.205446025 | 0.1407831 | 299.4298 | -0.01420839 | 0.05859592 | 0.001501524 | -0.2424808 | 2.096 | -0.0133355 | 0.0549349 | 0.00145465 | 0.134313 | 0.1232955648 | 0.1480923
2.05079 | 0.205989925 | 0.1413406 | 299.2617 | -0.01427534 | 0.05834258 | 0.001512226 | -0.2446814 | 2.1 | -0.0131702 | 0.0550858 | 0.00113268 | 0.134852 | 0.123653 | 0.1486456
2.05469 | 0.206261125 | 0.1416996 | 298.174 | -0.01421365 | 0.0587429 | 0.001451192 | -0.2419638 | 2.104 | -0.0127357 | 0.0539404 | 0.00119545 | 0.135506 | 0.1240777 | 0.148978
2.0586 | 0.206833325 | 0.1424015 | 296.5661 | -0.0142223 | 0.058525 | 0.001379047 | -0.2430124 | 2.108 | -0.0130586 | 0.0544714 | 0.00128461 | 0.136099 | 0.1244819 | 0.1496408
2.0625 | 0.2071149625 | 0.1428356 | 294.677 | -0.01417306 | 0.0582432 | 0.00133872 | -0.2433428 | 2.112 | -0.0126411 | 0.0540658 | 0.00145802 | 0.137023 | 0.1249401 | 0.1500287
2.06641 | 0.207429375 | 0.1433212 | 292.5557 | -0.01411404 | 0.05804283 | 0.001292979 | -0.2431659 | 2.116 | -0.0126393 | 0.05377 | 0.00125357 | 0.138687 | 0.1255007 | 0.1504626
2.07032 | 0.207858525 | 0.1437785 | 292.2074 | -0.01427252 | 0.05733952 | 0.001278278 | -0.2489125 | 2.12 | -0.0125292 | 0.0521739 | 0.00103192 | 0.139479 | 0.1264685 | 0.1509113
2.07422 | 0.2081677625 | 0.1442882 | 289.7225 | -0.01415716 | 0.05656133 | 0.001233344 | -0.2502975 | 2.124 | -0.0120842 | 0.051946 | 0.00112358 | 0.139922 | 0.1279389 | 0.1513604
2.07813 | 0.2085506625 | 0.1447856 | 288.3037 | -0.01370789 | 0.05639473 | 0.001275459 | -0.2430704 | 2.128 | -0.0123682 | 0.0521774 | 0.000994261 | 0.140329 | 0.1291486 | 0.1518232
2.08204 | 0.2091049875 | 0.1455423 | 285.7962 | -0.01333318 | 0.05562442 | 0.001372381 | -0.2397001 | 2.132 | -0.0124856 | 0.0530175 | 0.00120886 | 0.140833 | 0.1302862 | 0.1525187
2.08594 | 0.20937845 | 0.1459098 | 284.6309 | -0.01337184 | 0.05470545 | 0.001379359 | -0.2444335 | 2.136 | -0.012626 | 0.0531498 | 0.00118513 | 0.141269 | 0.1319258 | 0.1528577
2.08985 | 0.2099156 | 0.1465738 | 283.0594 | -0.01349943 | 0.05479249 | 0.001382106 | -0.2463737 | 2.14 | -0.0123546 | 0.0526295 | 0.00108871 | 0.14164 | 0.1333352 | 0.1534833
2.09375 | 0.2103045875 | 0.1471942 | 280.1923 | -0.01339126 | 0.0549581 | 0.001446896 | -0.2436631 | 2.144 | -0.0124854 | 0.0529667 | 0.00108121 | 0.142123 | 0.1340405 | 0.1540337
2.09766 | 0.210557125 | 0.1476494 | 277.6807 | -0.01328567 | 0.05505058 | 0.001327918 | -0.2413358 | 2.148 | -0.0118656 | 0.048373 | 0.00116739 | 0.142617 | 0.1345307 | 0.1544276
2.10157 | 0.211080875 | 0.148482 | 273.8533 | -0.01298371 | 0.05465167 | 0.001128217 | -0.2375721 | 2.152 | -0.0112974 | 0.044017 | 0.00136342 | 0.145939 | 0.1351032 | 0.1551668
2.10547 | 0.2113327625 | 0.1489563 | 271.0968 | -0.01283031 | 0.05405231 | 0.001222678 | -0.2373684 | 2.156 | -0.0112187 | 0.0438876 | 0.00126984 |  | 0.1357143 | 0.1555739
2.10938 | 0.2118267125 | 0.1499883 | 264.4298 | [10 empty] | 0.1564431
2.11329 | 0.2122014375 | 0.1516239 | 248.8053 | [10 empty] | 0.1576973
[8 empty] | 7.944 | 0 | 0 | 0

## Resultats
N° essai | Rep. Ech. | Type essai | Matériau | Température (°C) | Vitesse allong. (s-1) | Diamètre ext. (mm) | Epaisseur utile init. (mm) | Largeur utile init. (mm) | Longueur utile init. (mm) | Section utile init. (mm2) | Pente élastique machine (GPa) | E (GPa) | Rp0 (MPa) | Rp0.1 (MPa) | Rp0.2 (MPa) | Rp0.5 (MPa) | Rp1 (MPa) | Rm (MPa) | Ar (-) | A (-) | dEXX/dEYY moy. (-) | EXX/EYY moy. (-) | EXX/EYY écart-type (-) | EYY max. (-)
Ep7 |  | Traction axiale | Zy4-1000H | 350 | 0.1 | 9.5 | 0.57 | 2 | 8 | 1.149752 | 12.39151 | 40.96645 | 233.4736 | 257.8701 | 279.3631 | 317.9276 | 348.6406 | 409.8659 | 0.05648889 | 0.1516239 | -0.2838837 | -0.2828714 | 0.01711336 | 0.05718037
[12 empty] | allong. plast. réel associé (-) | 0 | 0.0008861877 | 0.001829425 | 0.004919857 | 0.009979811
[12 empty] | allong. associé (-) | 0.059455625 | 0.0621952125 | 0.06487295 | 0.07107555 | 0.2122014375 | 0.1300640375 |  | 0.2122014375 | Bornes calcul dEXX/dEYY moy.
[12 empty] | temps associé (s) | 0.58985 | 0.61719 | 0.64454 | 0.70704 | 2.11329 | 1.29297 |  | EYY min. | 0.007442429
[12 empty] | EXX associé (-) | -0.002030988 | -0.002134494 | -0.002531444 | -0.003563723 | -0.005351508 | -0.01547759 |  | EYY max. | 0.05718037 |  | EXX | EYY
[12 empty] | EYY associé (-) | 0.007442429 | 0.008745501 | 0.01003081 | 0.01358041 | 0.01809376 | 0.05718037 |  |  | Adresses calcul pente | Donnees_bilan!A152:A332 | Donnees_bilan!E152:E332 | Donnees_bilan!F152:F332
[12 empty] | EXX/EYY associé (-) | -0.2728931 | -0.2440677 | -0.2523668 | -0.2624165 | -0.2957653 | -0.2706802 |  |  | Pente / temps |  | -0.02053564 | 0.0723382
[12 empty] | Contrainte interpolate |  | #NUM! | 282.0739 | 318.8688 | 348.7571 |  |  |  | Temps à déformation nulle : |  | 0.5191111 | 0.5209727
[21 empty] | Coefficient de détermination R2 : |  | 0.9967997 | 0.9962723
[12 empty] | E : module d'Young | [8 empty] | Coordonnées points pour figure : | temps (s) | EXX | EYY
[12 empty] | Rpx : contrainte conventionnelle à x% d’allongement plastique | [8 empty] | début | 0.58594 | -0.001372375 | 0.004699621
[12 empty] | Rm : contrainte maximale | [8 empty] | fin | 1.28907 | -0.0158116 | 0.05556278
Ar : allongement plastique réparti
A : allongement plastique à rupture
dEXX/dEYY moy. : rapport moyen dans le domaine de spécifié entre les incréments des déformations de Green-Lagrange mesurées par corrélation d'images selon la largeur et la longueur de l'éprouvette
EXX/EYY : rapport entre les déformations de Green-Lagrange mesurées par corrélation d'images selon la largeur et la longueur de l'éprouvette
moy. : moyenne dans le domaine plastique jusqu'à la dernière défo. mesurée avant striction
écart-type : écart-type dans le domaine plastique jusqu'à la dernière défo. mesurée avant striction
EYY max. : déformation de Green-Lagrange mesurée par corrélation d'images selon la longueur de l'éprouvette jusqu'à laquelle la moyenne et l'écart-type du rapport EXX/EYY dans le domaine plastique sont calculés
s min
40
s max
240
E (Gpa)
40.96645

## Machine_donnees_brutes
MTS793¦MPT¦FRA¦1¦2¦.¦/¦:¦33¦1¦1¦A
Acquisition de donn馥s
Temps | Verin MTS Deplacement | Verin MTS Cellule 2.5KN | Temp駻ature | Verin MTS Force
s | mm | N | ｰC | N
725.05176 | 2.8708041 | -0.79070681 | 353.79404 | 10.146888
725.05566 | 2.8743505 | 8.8128119 | 354.86365 | 13.888726
725.05957 | 2.878952 | 1.9680476 | 355.96881 | -6.1358147
725.06348 | 2.881074 | 8.5518789 | 355.82758 | -1.3845333
725.06738 | 2.883935 | 7.4989386 | 354.9462 | 12.571307
725.07129 | 2.8878689 | 8.4832048 | 353.93103 | 20.534254
725.0752 | 2.8890431 | 12.539164 | 353.76575 | 19.365299
725.0791 | 2.8933883 | 7.667429 | 355.00873 | 0.51673269
725.08301 | 2.89554 | 16.256416 | 355.83615 | 4.5604305
725.08691 | 2.8996646 | 10.147189 | 355.49228 | 12.529123
725.09082 | 2.9028714 | 18.932381 | 354.52527 | 31.049528
725.09473 | 2.9044092 | 15.37078 | 353.57507 | 21.682383
725.09863 | 2.9095054 | 19.410007 | 353.61923 | 13.349216
725.10254 | 2.9119372 | 21.158182 | 354.82617 | 10.359456
725.10645 | 2.9151261 | 20.497103 | 355.41257 | 20.93062
725.11035 | 2.9182136 | 28.262659 | 354.95541 | 41.261349
725.11426 | 2.9216468 | 23.199966 | 353.97687 | 32.199631
725.11816 | 2.9241145 | 31.623806 | 353.20328 | 26.978645
725.12207 | 2.9270887 | 26.557076 | 353.50131 | 14.11977
725.12598 | 2.9290676 | 33.826427 | 354.74545 | 33.640293
725.12988 | 2.9339552 | 32.660015 | 355.18213 | 43.874043
725.13379 | 2.9375851 | 33.788475 | 354.63315 | 44.272003
725.1377 | 2.9412448 | 36.90308 | 353.72656 | 33.300896
725.1416 | 2.9429495 | 32.888756 | 352.95612 | 21.149549
725.14551 | 2.946043 | 41.186947 | 353.62051 | 39.900578
725.14941 | 2.9481471 | 35.97049 | 354.94485 | 46.379536
725.15332 | 2.951479 | 43.832626 | 355.21951 | 56.530907
725.15723 | 2.9564023 | 39.92223 | 354.48926 | 37.739594
725.16113 | 2.9595375 | 43.965813 | 353.53479 | 32.050476
725.16504 | 2.9622436 | 45.343872 | 352.87909 | 41.938461
725.16895 | 2.9658318 | 44.328972 | 353.7446 | 54.592781
725.17285 | 2.9697239 | 50.677845 | 354.89151 | 63.73328
725.17676 | 2.9719174 | 45.205578 | 354.98288 | 42.535679
725.18066 | 2.9754698 | 52.805016 | 354.13406 | 41.767899
725.18457 | 2.9787064 | 47.444958 | 354.48959 | 40.513435
725.18848 | 2.9813826 | 54.590748 | 355.70969 | 63.824879
725.19238 | 2.9829264 | 53.287407 | 356.13501 | 67.170677
725.19629 | 2.9885232 | 54.229809 | 355.51221 | 54.881599
725.2002 | 2.9908419 | 57.271412 | 354.55106 | 45.482834
725.2041 | 2.993542 | 54.057411 | 353.71103 | 46.077644
725.20801 | 2.9959261 | 62.271252 | 354.24612 | 72.496239
725.21191 | 2.999717 | 57.470467 | 355.58304 | 70.13607
725.21582 | 3.0027449 | 64.671471 | 355.91791 | 67.068459
725.21973 | 3.0061901 | 60.738728 | 355.24341 | 48.127678
725.22363 | 3.0088484 | 64.826973 | 355.05524 | 55.535267
725.22754 | 3.0120373 | 66.722603 | 354.27686 | 75.284752
725.23145 | 3.0147672 | 65.752388 | 354.84494 | 79.952492
725.23535 | 3.016758 | 71.241119 | 356.19656 | 76.118675
725.23926 | 3.021121 | 65.680336 | 356.4722 | 54.981995
725.24316 | 3.0244768 | 73.38105 | 355.77765 | 64.172424
725.24707 | 3.0288935 | 69.475662 | 354.77939 | 75.32505
725.25098 | 3.0310035 | 75.824646 | 354.09943 | 89.136673
725.25488 | 3.0351341 | 74.656845 | 354.8699 | 80.910828
725.25879 | 3.0391157 | 75.926338 | 356.06113 | 65.742081
725.2627 | 3.0406773 | 78.302994 | 356.15802 | 66.323608
725.2666 | 3.0422568 | 74.936325 | 355.36127 | 77.228943
725.27051 | 3.0467331 | 82.007034 | 354.38742 | 98.896118
725.27441 | 3.0508161 | 76.447372 | 353.85785 | 84.100182
725.27832 | 3.0540586 | 82.148979 | 354.57239 | 75.007919
725.28223 | 3.0563176 | 77.579643 | 355.60489 | 66.408569
725.28613 | 3.060019 | 81.210876 | 355.48456 | 83.035942
725.29004 | 3.0614614 | 79.255165 | 354.56549 | 93.637886
725.29395 | 3.0663013 | 73.76532 | 353.57669 | 82.028671
725.29785 | 3.069061 | 74.480843 | 353.32651 | 67.188461
725.30176 | 3.0714929 | 65.325424 | 354.42816 | 53.468201
725.30566 | 3.0738413 | 70.360703 | 355.2551 | 70.16658
725.30957 | 3.0780554 | 60.876862 | 354.88916 | 72.38961
725.31348 | 3.0810297 | 64.439522 | 354.04666 | 76.598473
725.31738 | 3.0840695 | 56.651829 | 353.09958 | 50.696842
725.32129 | 3.0881524 | 54.871475 | 353.19757 | 42.724258
725.3252 | 3.0898452 | 55.000656 | 354.48682 | 53.423691
725.3291 | 3.0940115 | 48.707882 | 355.63504 | 59.330334
725.33301 | 3.0972183 | 53.228306 | 354.58707 | 66.978294
725.33691 | 3.1002522 | 42.013657 | 354.09113 | 38.730145
725.34082 | 3.1022787 | 46.945858 | 355.04294 | 33.700924
725.34473 | 3.1093538 | 39.322639 | 356.14246 | 33.7491
725.34863 | 3.1104863 | 41.775475 | 355.98395 | 53.035736
725.35254 | 3.1132758 | 40.052685 | 355.16519 | 54.333672
725.35645 | 3.1150758 | 36.920757 | 354.23886 | 35.739719
725.36035 | 3.1189024 | 40.501823 | 353.98734 | 30.177372
725.36426 | 3.1219184 | 33.644554 | 355.1449 | 25.5373
725.36816 | 3.1245708 | 41.301033 | 356.10327 | 52.495708
725.37207 | 3.1281769 | 34.319611 | 355.8306 | 47.931206
725.37598 | 3.1311691 | 39.011059 | 354.98401 | 39.962482
725.37988 | 3.1351864 | 34.858227 | 354.06491 | 25.050272
725.38379 | 3.1385541 | 34.067074 | 354.0657 | 26.076345
725.3877 | 3.1411529 | 36.389774 | 355.33823 | 45.181023
725.3916 | 3.1426787 | 31.004328 | 356.1348 | 42.751125
725.39551 | 3.1474948 | 37.116787 | 355.76727 | 41.612576
725.39941 | 3.149569 | 29.024067 | 354.86383 | 18.786039
725.40332 | 3.1539321 | 36.011589 | 353.97824 | 28.528423
725.40723 | 3.1566024 | 31.411133 | 354.1889 | 37.167747
725.41113 | 3.1592965 | 34.474422 | 355.47235 | 48.577778
725.41504 | 3.1629503 | 33.34399 | 355.94955 | 38.373379
725.41895 | 3.1655192 | 29.831238 | 355.41238 | 18.731405
725.42285 | 3.1682253 | 33.75436 | 354.3248 | 23.692556
725.42676 | 3.1708717 | 26.562284 | 353.44156 | 29.366085
725.43066 | 3.1743348 | 33.349564 | 353.95596 | 47.987171
725.43457 | 3.1791508 | 25.57037 | 355.22354 | 32.862309
725.43848 | 3.1822205 | 29.806984 | 355.56784 | 21.82349
725.44238 | 3.1843007 | 25.669668 | 354.82016 | 12.973434
725.44629 | 3.1872571 | 26.09021 | 353.81921 | 29.363705
725.4502 | 3.1914175 | 28.345745 | 353.24664 | 43.799564
725.4541 | 3.1939566 | 22.88283 | 354.01868 | 32.273567
725.45801 | 3.1955004 | 29.269291 | 355.21005 | 22.996613
725.46191 | 3.2001793 | 24.185371 | 355.24481 | 12.36163
725.46582 | 3.2025218 | 33.93729 | 354.38834 | 35.457203
725.46973 | 3.2065213 | 33.061935 | 353.33463 | 46.318539
725.47363 | 3.2101691 | 39.355606 | 352.8407 | 52.508015
725.47754 | 3.2119513 | 42.565666 | 353.79599 | 36.806335
725.48145 | 3.2164574 | 43.387333 | 355.84079 | 30.658524
725.48535 | 3.2207787 | 52.886673 | 354.7804 | 53.28632
725.48926 | 3.2232642 | 49.508492 | 353.87585 | 59.499973
725.49316 | 3.2245517 | 58.492458 | 354.29648 | 71.424026
725.49707 | 3.2271564 | 54.438248 | 355.56921 | 51.333668
725.50098 | 3.231895 | 61.996128 | 355.85977 | 49.735477
725.50488 | 3.2356381 | 66.283264 | 355.11758 | 62.621071
725.50879 | 3.2382131 | 71.988152 | 354.06226 | 82.777817
725.5127 | 3.2419026 | 81.233231 | 353.35413 | 96.339867
725.5166 | 3.2430768 | 80.987282 | 354.08981 | 79.245407
725.52051 | 3.2463491 | 91.568611 | 355.37747 | 77.609528
725.52441 | 3.2497644 | 91.850883 | 355.53632 | 86.969078
725.52832 | 3.2523692 | 103.2853 | 354.78339 | 114.66885
725.53223 | 3.25616 | 105.67931 | 353.84146 | 118.4892
725.53613 | 3.2588899 | 112.45219 | 353.42404 | 111.0628
725.54004 | 3.2630444 | 119.08949 | 354.42807 | 107.08412
725.54395 | 3.2651067 | 121.75852 | 355.47809 | 111.937
725.54785 | 3.2676518 | 132.61241 | 355.34927 | 142.32776
725.55176 | 3.2728016 | 133.90263 | 354.47781 | 146.42975
725.55566 | 3.2758296 | 145.16006 | 353.48407 | 145.73833
725.55957 | 3.2782078 | 145.7825 | 353.15073 | 134.1322
725.56348 | 3.2804012 | 155.19897 | 354.2406 | 147.59601
725.56738 | 3.2840192 | 160.64316 | 355.22797 | 169.26111
725.57129 | 3.2862008 | 165.95282 | 354.96182 | 178.83609
725.5752 | 3.2898903 | 173.74051 | 354.0582 | 178.11566
725.5791 | 3.2929003 | 174.57556 | 353.07837 | 165.61252
725.58301 | 3.2956839 | 185.61029 | 353.0892 | 176.50403
725.58691 | 3.3007622 | 187.82779 | 354.37991 | 192.60454
725.59082 | 3.3034325 | 198.62802 | 355.18546 | 212.39915
725.59473 | 3.3059299 | 200.16136 | 354.84479 | 204.26732
725.59863 | 3.3094287 | 206.25241 | 353.88501 | 196.13847
725.60254 | 3.3123612 | 211.79675 | 352.99695 | 199.10139
725.60645 | 3.3161223 | 215.14038 | 353.14944 | 216.23056
725.61035 | 3.3186555 | 225.25365 | 354.44662 | 239.06941
725.61426 | 3.321898 | 224.80537 | 355.09879 | 230.31728
725.61816 | 3.3246458 | 234.55144 | 354.62573 | 224.02806
725.62207 | 3.3281624 | 234.60246 | 353.68561 | 219.53064
725.62598 | 3.330189 | 244.03706 | 352.82117 | 244.0923
725.62988 | 3.3349395 | 248.00665 | 353.36942 | 259.33078
725.63379 | 3.3381104 | 252.17212 | 354.75882 | 259.43204
725.6377 | 3.3407867 | 258.47205 | 355.09702 | 250.36076
725.6416 | 3.3440948 | 259.10876 | 354.4538 | 244.43344
725.64551 | 3.3464491 | 268.48947 | 353.47443 | 267.33212
725.64941 | 3.3511817 | 268.38412 | 355.68765 | 278.32886
725.65332 | 3.3535838 | 277.11926 | 356.41125 | 287.07327
725.65723 | 3.3553898 | 276.52432 | 355.97763 | 269.2757
725.66113 | 3.3589661 | 282.33594 | 354.97116 | 268.56161
725.66504 | 3.3624887 | 287.10699 | 353.97409 | 282.37314
725.66895 | 3.3646941 | 289.93146 | 354.11945 | 298.85629
725.67285 | 3.3683658 | 296.96466 | 355.38907 | 309.6073
725.67676 | 3.3721924 | 296.00867 | 356.02173 | 289.79514
725.68066 | 3.3743143 | 304.36478 | 355.52881 | 289.73959
725.68457 | 3.3774674 | 303.90335 | 354.56894 | 296.96881
725.68848 | 3.3808231 | 311.15695 | 353.75562 | 321.53998
725.69238 | 3.3828199 | 312.83572 | 354.25095 | 324.73749
725.69629 | 3.3880413 | 316.30045 | 355.5658 | 312.52496
725.7002 | 3.3897877 | 321.27133 | 355.97769 | 307.85867
725.7041 | 3.3934236 | 321.12543 | 355.32309 | 312.51791
725.70801 | 3.3958375 | 328.74332 | 354.35449 | 337.94077
725.71191 | 3.3989549 | 327.4678 | 353.71213 | 337.70691
725.71582 | 3.4011841 | 334.73587 | 354.50739 | 333.3851
725.71973 | 3.4052432 | 334.26834 | 355.69031 | 320.58832
725.72363 | 3.4094453 | 338.85739 | 355.78265 | 329.39011
725.72754 | 3.4119606 | 343.30063 | 354.96841 | 350.68268
725.73145 | 3.4157991 | 344.21216 | 353.92868 | 355.06436
725.73535 | 3.4170747 | 349.83707 | 353.45551 | 351.59781
725.73926 | 3.4231961 | 347.05383 | 354.35806 | 333.16507
725.74316 | 3.42471 | 355.08081 | 355.46252 | 343.53958
725.74707 | 3.4279466 | 353.48044 | 355.43436 | 358.64264
725.75098 | 3.4311712 | 358.79736 | 354.65744 | 372.00009
725.75488 | 3.4334481 | 359.05807 | 353.73495 | 362.52075
725.75879 | 3.4363747 | 360.71555 | 353.48666 | 348.62344
725.7627 | 3.4394085 | 365.28973 | 354.63602 | 352.71118
725.7666 | 3.443712 | 365.78622 | 355.55371 | 368.57266
725.77051 | 3.4470081 | 372.62137 | 355.35117 | 386.67767
725.77441 | 3.4500659 | 369.83667 | 354.45291 | 376.31067
725.77832 | 3.4528434 | 374.29562 | 353.54993 | 363.70999
725.78223 | 3.4548163 | 372.86487 | 353.53683 | 359.01904
725.78613 | 3.4585655 | 377.1796 | 354.81189 | 379.44684
725.79004 | 3.4617066 | 380.73956 | 355.52289 | 394.89169
725.79395 | 3.4653425 | 380.77051 | 355.11688 | 387.05386
725.79785 | 3.4680724 | 384.91708 | 354.15549 | 376.50986
725.80176 | 3.4717083 | 382.69742 | 353.2619 | 368.86221
725.80566 | 3.472656 | 388.47452 | 353.39465 | 387.65005
725.80957 | 3.4768462 | 386.79822 | 354.76398 | 398.09915
725.81348 | 3.4797609 | 391.44165 | 355.41513 | 402.11426
725.81738 | 3.4826577 | 391.40829 | 354.96344 | 382.71469
725.82129 | 3.486079 | 392.82138 | 354.5488 | 379.04016
725.8252 | 3.4893274 | 397.35623 | 355.53036 | 395.64981
725.8291 | 3.4938931 | 396.76346 | 356.49765 | 406.19177
725.83301 | 3.4966588 | 402.35535 | 356.34073 | 414.65472
725.83691 | 3.4997165 | 398.67429 | 355.41949 | 391.3056
725.84082 | 3.5024524 | 403.02618 | 354.48703 | 388.4072
725.84473 | 3.5066128 | 402.41345 | 354.38065 | 396.68134
725.84863 | 3.5087645 | 405.57654 | 355.15985 | 414.71619
725.85254 | 3.5115421 | 407.35376 | 356.2395 | 419.04199
725.85645 | 3.5156429 | 407.10583 | 356.12527 | 401.42184
725.86035 | 3.5167336 | 411.09912 | 355.27298 | 397.77518
725.86426 | 3.5214007 | 408.00763 | 354.2984 | 398.7565
725.86816 | 3.5249591 | 414.34088 | 354.18021 | 423.8847
725.87207 | 3.5275817 | 410.54709 | 355.46802 | 421.11893
725.87598 | 3.5300255 | 413.97876 | 356.36154 | 412.12283
725.87988 | 3.5332382 | 413.58127 | 356.03076 | 399.75415
725.88379 | 3.5364628 | 415.11841 | 355.09564 | 403.46515
725.8877 | 3.5401225 | 419.78107 | 354.18796 | 428.75122
725.8916 | 3.5425246 | 417.85172 | 354.3064 | 428.43585
725.89551 | 3.5456955 | 422.54617 | 355.60715 | 422.93106
725.89941 | 3.5509646 | 419.05191 | 356.25604 | 406.18622
725.90332 | 3.5520494 | 423.76114 | 355.7291 | 414.97055
725.90723 | 3.5560071 | 422.69031 | 354.7738 | 428.9314
725.91113 | 3.5602808 | 425.68845 | 353.98477 | 437.14203
725.91504 | 3.5629869 | 426.30191 | 354.4935 | 428.47507
725.91895 | 3.5668492 | 424.14346 | 355.75836 | 411.89145
725.92285 | 3.5678446 | 428.06476 | 356.06567 | 415.98117
725.92676 | 3.5713792 | 425.5473 | 355.34482 | 429.16452
725.93066 | 3.5743177 | 432.16449 | 354.31006 | 447.47021
725.93457 | 3.5778344 | 429.2991 | 353.65317 | 434.25925
725.93848 | 3.5809875 | 431.93155 | 354.31238 | 420.43423
725.94238 | 3.5846472 | 431.58701 | 355.53687 | 417.32248
725.94629 | 3.587693 | 433.23166 | 355.64011 | 434.01019
725.9502 | 3.5918057 | 436.51248 | 354.92859 | 451.29288
725.9541 | 3.5944164 | 434.22324 | 353.91443 | 441.56717
725.95801 | 3.5970569 | 438.27319 | 353.37973 | 428.39435
725.96191 | 3.6013126 | 434.00223 | 354.2908 | 419.54193
725.96582 | 3.6044717 | 438.56543 | 355.29306 | 438.67874
725.96973 | 3.6068559 | 436.38394 | 355.24078 | 448.71704
725.97363 | 3.6097229 | 438.29019 | 354.38318 | 446.43951
725.97754 | 3.6132932 | 439.37921 | 353.45309 | 430.3945
725.98145 | 3.6168337 | 438.5921 | 353.09756 | 425.07019
725.98535 | 3.6199212 | 442.94012 | 354.23083 | 441.73679
725.98926 | 3.6226809 | 439.80923 | 355.2074 | 449.22568
725.99316 | 3.6247313 | 444.00708 | 355.01047 | 454.48215
725.99707 | 3.6278963 | 440.22192 | 354.14215 | 432.65945
726.00098 | 3.6320925 | 444.26782 | 353.22168 | 429.86087
726.00488 | 3.6348641 | 443.56403 | 356.22516 | 439.26245
726.00879 | 3.6380529 | 444.7442 | 356.37323 | 455.35379
726.0127 | 3.640455 | 447.74338 | 355.59189 | 458.3175
726.0166 | 3.6442578 | 444.4556 | 354.57224 | 438.54053
726.02051 | 3.647691 | 448.55823 | 353.9418 | 434.2366
726.02441 | 3.6504507 | 445.12064 | 354.73682 | 435.67776
726.02832 | 3.6547542 | 450.60599 | 355.86249 | 460.59286
726.03223 | 3.6561787 | 448.20978 | 355.92194 | 459.60159
726.03613 | 3.6591291 | 448.81851 | 355.07059 | 445.51764
726.04004 | 3.6637247 | 449.06326 | 354.04343 | 434.50461
726.04395 | 3.6653638 | 447.69888 | 353.57196 | 438.84641
726.04785 | 3.6693335 | 452.9653 | 354.63287 | 462.6196
726.05176 | 3.6737204 | 449.66306 | 355.67334 | 459.38538
726.05566 | 3.6752582 | 453.50504 | 355.56894 | 453.19083
726.05957 | 3.6775053 | 448.88168 | 354.74475 | 434.53912
726.06348 | 3.6807835 | 452.75732 | 353.78894 | 443.73834
726.06738 | 3.6845386 | 452.9491 | 353.65442 | 459.46982
726.07129 | 3.6884785 | 453.90125 | 354.90533 | 464.80719
726.0752 | 3.6912501 | 456.3132 | 355.76913 | 457.83295
726.0791 | 3.6940038 | 452.60947 | 355.46683 | 440.89398
726.08301 | 3.6974251 | 457.09521 | 354.56042 | 446.33371
726.08691 | 3.7002563 | 453.26779 | 353.64255 | 457.2468
726.09082 | 3.7035227 | 457.58435 | 353.82407 | 471.45285
726.09473 | 3.7059963 | 454.9473 | 355.09818 | 457.85696
726.09863 | 3.7094474 | 456.41125 | 355.77017 | 446.26501
726.10254 | 3.7129164 | 456.38089 | 355.30182 | 442.49301
726.10645 | 3.7151814 | 455.90854 | 354.35461 | 457.14999
726.11035 | 3.7186742 | 460.35327 | 353.54752 | 475.08984
726.11426 | 3.721559 | 455.85254 | 353.9859 | 460.67551
726.11816 | 3.7254751 | 459.72672 | 355.37457 | 450.42538
726.12207 | 3.7275851 | 456.58405 | 355.82681 | 441.66934
726.12598 | 3.7324786 | 461.34482 | 355.12762 | 462.44937
726.12988 | 3.7361562 | 460.81827 | 354.18082 | 473.2533
726.13379 | 3.7394881 | 460.3696 | 353.5065 | 468.58081
726.1377 | 3.7417352 | 461.02576 | 354.16013 | 451.56995
726.1416 | 3.7451744 | 457.39008 | 355.47534 | 443.56897
726.14551 | 3.7472308 | 462.17694 | 355.68018 | 462.01389
726.14941 | 3.7515223 | 459.104 | 354.97293 | 469.564
726.15332 | 3.7539959 | 463.60876 | 354.03214 | 472.23178
726.15723 | 3.7571669 | 460.87201 | 353.55823 | 452.32541
726.16113 | 3.7605464 | 461.90494 | 354.51373 | 448.22763
726.16504 | 3.762871 | 462.02579 | 355.5708 | 459.66702
726.16895 | 3.7665725 | 461.36835 | 355.49667 | 469.93378
726.17285 | 3.7699223 | 464.68405 | 354.6637 | 476.62323
726.17676 | 3.7715971 | 460.44699 | 353.74155 | 454.20981
726.18066 | 3.7758112 | 464.75452 | 353.40878 | 451.81311
726.18457 | 3.7795365 | 461.79333 | 354.5152 | 455.29141
726.18848 | 3.7830114 | 464.98233 | 355.56186 | 473.82336
726.19238 | 3.7856221 | 463.89706 | 355.436 | 476.32742
726.19629 | 3.7875354 | 463.02167 | 354.62927 | 458.03412
726.2002 | 3.7907183 | 464.41629 | 353.69818 | 449.48099
726.2041 | 3.7937403 | 462.22357 | 353.59723 | 452.13821
726.20801 | 3.7969649 | 468.4838 | 354.86691 | 479.06018
726.21191 | 3.8012683 | 464.02078 | 355.74292 | 475.60004
726.21582 | 3.8062572 | 467.19922 | 355.44247 | 465.7482
726.21973 | 3.8069189 | 463.87112 | 354.84286 | 449.2012
726.22363 | 3.810817 | 465.16776 | 355.66113 | 455.02448
726.22754 | 3.8131893 | 466.29855 | 356.74908 | 475.07135
726.23145 | 3.8168728 | 464.9649 | 356.74564 | 476.64728
726.23535 | 3.8198292 | 468.48984 | 355.89682 | 468.26108
726.23926 | 3.8230956 | 464.1781 | 354.85703 | 452.04504
726.24316 | 3.8267255 | 468.35117 | 354.36807 | 459.36765
726.24707 | 3.8294971 | 465.23776 | 355.30997 | 471.31055
726.25098 | 3.8320243 | 469.25699 | 356.33548 | 480.34589
726.25488 | 3.8356066 | 467.52448 | 356.24161 | 469.06851
726.25879 | 3.8383961 | 466.79654 | 355.32889 | 454.3605
726.2627 | 3.8422346 | 468.98441 | 354.36572 | 456.34598
726.2666 | 3.8450539 | 465.91611 | 354.21069 | 467.48544
726.27051 | 3.8475394 | 471.28162 | 355.42719 | 484.42508
726.27441 | 3.8519204 | 466.77139 | 356.29413 | 469.9798
726.27832 | 3.8542211 | 469.9985 | 355.99744 | 458.05078
726.28223 | 3.8572431 | 467.53949 | 355.07925 | 453.14484
726.28613 | 3.8604021 | 469.57755 | 354.1521 | 472.49829
726.29004 | 3.8643777 | 469.72156 | 354.30203 | 484.12582
726.29395 | 3.8681686 | 466.38855 | 355.55853 | 473.33826
726.29785 | 3.8701117 | 469.43643 | 356.18262 | 459.3096
726.30176 | 3.8731754 | 465.16901 | 355.69678 | 451.11703
726.30566 | 3.8763762 | 470.6554 | 354.65536 | 472.07416
726.30957 | 3.8784504 | 468.00119 | 353.83435 | 479.013
726.31348 | 3.8825095 | 470.81732 | 354.24728 | 476.42163
726.31738 | 3.8847268 | 469.40585 | 355.64383 | 461.07639
726.32129 | 3.88785 | 468.8161 | 356.10941 | 454.35712
726.3252 | 3.8913012 | 471.0249 | 355.49893 | 469.73224
726.3291 | 3.8957596 | 468.30893 | 354.53131 | 476.75244
726.33301 | 3.8980186 | 472.65894 | 353.85825 | 483.97119
726.33691 | 3.9021313 | 467.63492 | 354.55042 | 460.80963
726.34082 | 3.9044797 | 471.38809 | 355.87024 | 457.80386
726.34473 | 3.9077461 | 468.85223 | 356.16415 | 464.26276
726.34863 | 3.9113164 | 471.1554 | 355.36771 | 481.58652
726.35254 | 3.9145947 | 471.33307 | 354.33115 | 483.43408
726.35645 | 3.9181054 | 468.90585 | 353.71994 | 463.10208
726.36035 | 3.9207458 | 471.7417 | 354.53397 | 457.55756
726.36426 | 3.9246082 | 466.883 | 355.73871 | 458.85788
726.36816 | 3.9254725 | 471.75833 | 355.78012 | 481.94156
726.37207 | 3.9301276 | 467.10782 | 355.03244 | 478.17529
726.37598 | 3.9320588 | 469.21594 | 354.10071 | 467.41956
726.37988 | 3.9365828 | 467.29187 | 353.75012 | 452.91885
726.38379 | 3.9400458 | 467.92697 | 354.84933 | 458.05624
726.3877 | 3.9407372 | 470.0701 | 355.89011 | 478.67542
726.3916 | 3.944087 | 466.95142 | 355.77289 | 476.63666
726.39551 | 3.9477527 | 471.58398 | 354.95215 | 471.15341
726.39941 | 3.951025 | 467.30215 | 354.01682 | 453.81216
726.40332 | 3.9527595 | 471.3667 | 353.82043 | 461.20898
726.40723 | 3.9569318 | 469.92731 | 355.08096 | 477.08585
726.41113 | 3.9605677 | 471.03821 | 355.95911 | 483.94077
726.41504 | 3.9641082 | 470.55594 | 355.56372 | 472.6387
726.41895 | 3.9668441 | 467.32983 | 354.68469 | 454.67792
726.42285 | 3.9698482 | 469.61215 | 353.7663 | 457.72391
726.42676 | 3.973645 | 466.26849 | 353.88193 | 468.77902
726.43066 | 3.9761245 | 471.11511 | 355.16461 | 486.06387
726.43457 | 3.9807975 | 467.2457 | 356.29831 | 470.88016
726.43848 | 3.9830923 | 468.92941 | 355.24442 | 457.09811
726.44238 | 3.985548 | 466.88895 | 354.74252 | 453.06943
726.44629 | 3.9900839 | 466.30762 | 355.7601 | 467.33728
726.4502 | 3.9928615 | 468.98676 | 356.84406 | 483.41983
726.4541 | 3.995049 | 466.00592 | 356.74835 | 471.08487
726.45801 | 3.9984226 | 469.23862 | 355.9227 | 458.44855
726.46191 | 4.0016532 | 464.25125 | 354.95248 | 450.56094
726.46582 | 4.003602 | 468.13776 | 354.65839 | 469.5697
726.46973 | 4.008162 | 465.88541 | 355.82785 | 478.42392
726.47363 | 4.010993 | 467.04352 | 356.40826 | 474.05911
726.47754 | 4.0137887 | 466.8241 | 356.24628 | 457.8114
726.48145 | 4.0172396 | 463.8241 | 355.30435 | 449.20984
726.48535 | 4.0187893 | 466.5452 | 354.23816 | 466.17145
726.48926 | 4.022646 | 463.32953 | 353.97665 | 474.24045
726.49316 | 4.0265503 | 467.85602 | 355.12695 | 477.07813
726.49707 | 4.0299835 | 462.77307 | 356.02634 | 453.67264
726.50098 | 4.0320992 | 464.42859 | 355.71072 | 452.31335
726.50488 | 4.0348291 | 463.3483 | 354.75549 | 460.0112
726.50879 | 4.0381012 | 463.43958 | 353.74023 | 472.77768
726.5127 | 4.0422201 | 464.82101 | 353.75632 | 476.90134
726.5166 | 4.0458441 | 460.54404 | 354.99805 | 456.00534
726.52051 | 4.0473819 | 464.85483 | 355.60333 | 450.43533
726.52441 | 4.0509462 | 460.39081 | 355.03116 | 452.89072
726.52832 | 4.0551367 | 464.60474 | 354.00647 | 474.37079
726.53223 | 4.0580568 | 461.31082 | 353.16296 | 472.95444
726.53613 | 4.0606499 | 461.48087 | 353.50696 | 457.09659
726.54004 | 4.0640235 | 461.9187 | 354.77811 | 447.66611
726.54395 | 4.0675459 | 460.40518 | 355.29233 | 450.94623
726.54785 | 4.0712175 | 463.45142 | 354.71323 | 473.16544
726.55176 | 4.0739179 | 458.24063 | 353.79462 | 468.34174
726.55566 | 4.0757418 | 461.22113 | 353.11823 | 459.1366
726.55957 | 4.079318 | 456.68341 | 353.69638 | 441.59045
726.56348 | 4.0827093 | 460.18881 | 355.0116 | 451.19479
726.56738 | 4.0865183 | 459.90204 | 355.28995 | 468.23349
726.57129 | 4.0901842 | 459.44766 | 354.54367 | 470.25504
726.5752 | 4.092443 | 460.34283 | 353.63187 | 460.43436
726.5791 | 4.0971756 | 455.2225 | 353.10098 | 442.4238
726.58301 | 4.0976706 | 459.02176 | 353.99759 | 447.49887
726.58691 | 4.1015568 | 455.76825 | 355.19998 | 460.88052
726.59082 | 4.1051207 | 460.35703 | 355.19986 | 471.87726
726.59473 | 4.1090069 | 456.59558 | 354.46542 | 459.61169
726.59863 | 4.1101875 | 456.32211 | 353.52933 | 444.79483
726.60254 | 4.1139245 | 456.60977 | 353.07117 | 443.46365
726.60645 | 4.1174593 | 454.95712 | 354.0723 | 457.16846
726.61035 | 4.1201234 | 457.97409 | 355.0571 | 472.24707
726.61426 | 4.1238728 | 453.68872 | 354.92386 | 459.24243
726.61816 | 4.1274428 | 457.37057 | 354.12561 | 446.28024
726.62207 | 4.1301546 | 451.97583 | 353.18439 | 437.7963
726.62598 | 4.1329026 | 454.79126 | 353.03531 | 456.43637
726.62988 | 4.1349945 | 453.81323 | 354.22397 | 467.79349
726.63379 | 4.1384459 | 452.95215 | 355.09143 | 459.63263
726.6377 | 4.1423979 | 455.27679 | 354.81659 | 445.70255
726.6416 | 4.1468978 | 450.84326 | 353.93103 | 437.46249
726.64551 | 4.1479468 | 454.68057 | 353.02216 | 455.22397
726.64941 | 4.1520715 | 450.09564 | 353.15082 | 460.56805
726.65332 | 4.1545811 | 453.55386 | 354.49298 | 460.50516
726.65723 | 4.1585979 | 449.28064 | 355.2142 | 439.77335
726.66113 | 4.1615367 | 449.96643 | 354.75375 | 436.35196
726.66504 | 4.1634979 | 450.38861 | 353.72275 | 448.29837
726.66895 | 4.1664958 | 447.85352 | 352.8959 | 456.32965
726.67285 | 4.170692 | 451.72284 | 353.23825 | 461.88263
726.67676 | 4.1732607 | 446.52429 | 354.65247 | 438.07474
726.68066 | 4.1754484 | 449.9003 | 355.14536 | 435.92776
726.68457 | 4.1785359 | 446.00681 | 354.55997 | 441.57715
726.68848 | 4.1820407 | 448.69678 | 353.59869 | 458.26819
726.69238 | 4.1859984 | 447.32761 | 352.93893 | 459.68027
726.69629 | 4.1902781 | 446.40598 | 353.67163 | 441.68759
726.7002 | 4.1928053 | 447.34818 | 354.91827 | 433.49692
726.7041 | 4.1952729 | 442.75595 | 355.06183 | 433.55579
726.70801 | 4.1977406 | 446.67447 | 354.37042 | 456.70288
726.71191 | 4.2019901 | 442.05725 | 353.34854 | 452.88721
726.71582 | 4.2052627 | 444.95074 | 355.69876 | 442.776
726.71973 | 4.2084455 | 441.18375 | 356.38565 | 425.99319
726.72363 | 4.2123613 | 441.98877 | 355.83096 | 433.64023
726.72754 | 4.2141495 | 442.4364 | 354.8031 | 451.1705
726.73145 | 4.2171717 | 439.29785 | 353.97421 | 449.51208
726.73535 | 4.2208552 | 442.26245 | 354.327 | 443.2558
726.73926 | 4.2242885 | 437.47015 | 355.70203 | 424.48602
726.74316 | 4.2260051 | 440.87848 | 356.20563 | 431.23984
726.74707 | 4.2297182 | 437.25681 | 355.62073 | 442.87827
726.75098 | 4.2320609 | 440.28094 | 354.68079 | 452.73428
726.75488 | 4.2358994 | 437.78488 | 353.97601 | 439.04468
726.75879 | 4.2399526 | 436.4118 | 354.61368 | 424.46399
726.7627 | 4.2421875 | 438.07224 | 355.92697 | 425.53354
726.7666 | 4.2458415 | 434.33295 | 356.10068 | 437.69611
726.77051 | 4.2489824 | 437.82617 | 355.41437 | 450.38669
726.77441 | 4.2519569 | 432.54868 | 354.49011 | 436.47656
726.77832 | 4.2560158 | 435.07526 | 353.92438 | 424.99786
726.78223 | 4.2587876 | 430.44415 | 354.69171 | 415.44672
726.78613 | 4.2603674 | 431.51331 | 355.77682 | 433.51294
726.79004 | 4.2642236 | 431.87857 | 355.72046 | 445.47736
726.79395 | 4.2672157 | 429.53543 | 354.91931 | 436.89505
726.79785 | 4.2708216 | 431.89999 | 353.88748 | 422.0668
726.80176 | 4.2736473 | 427.14975 | 353.39273 | 413.02826
726.80566 | 4.2754769 | 431.17279 | 354.36011 | 431.99313
726.80957 | 4.2803407 | 426.97644 | 355.48099 | 438.19366
726.81348 | 4.2837858 | 428.37866 | 355.41287 | 434.82761
726.81738 | 4.2863965 | 425.50021 | 354.6181 | 415.44153
726.82129 | 4.2895794 | 423.35208 | 353.66699 | 410.18686
726.8252 | 4.291296 | 425.22397 | 353.49673 | 424.26782
726.8291 | 4.2955217 | 421.84888 | 354.73965 | 432.41437
726.83301 | 4.2999268 | 425.14474 | 355.60669 | 434.80157
726.83691 | 4.3025789 | 419.18976 | 355.33447 | 410.17017
726.84082 | 4.3061676 | 421.86288 | 354.37628 | 407.12598
726.84473 | 4.3103337 | 418.80219 | 353.37491 | 414.66797
726.84863 | 4.3112097 | 419.19333 | 353.43448 | 428.56543
726.85254 | 4.3146191 | 418.95517 | 354.71915 | 430.85712
726.85645 | 4.3170033 | 415.82846 | 355.48633 | 409.49561
726.86035 | 4.321784 | 418.90436 | 355.07471 | 404.70145
726.86426 | 4.3254318 | 413.37378 | 354.12659 | 406.68384
726.86816 | 4.3268499 | 417.51556 | 353.28326 | 427.32199
726.87207 | 4.3299494 | 412.34192 | 353.68076 | 423.44742
726.87598 | 4.333025 | 413.01495 | 355.09943 | 409.43845
726.87988 | 4.3357611 | 410.96115 | 355.59915 | 395.37997
726.88379 | 4.3393555 | 409.80469 | 355.01096 | 400.64789
726.8877 | 4.3423772 | 412.44925 | 354.04129 | 421.75711
726.8916 | 4.3445945 | 407.43857 | 353.36835 | 418.40314
726.89551 | 4.3489814 | 410.17499 | 354.01349 | 408.19839
726.89941 | 4.3518305 | 404.71262 | 355.24319 | 390.63773
726.90332 | 4.3537321 | 407.70081 | 355.38742 | 396.8884
726.90723 | 4.356843 | 404.96109 | 354.60779 | 412.27594
726.91113 | 4.3613911 | 405.17609 | 353.5788 | 415.29459
726.91504 | 4.3635664 | 404.92725 | 353.13852 | 406.21683
726.91895 | 4.3672743 | 400.50739 | 354.04083 | 387.66238
726.92285 | 4.3700099 | 402.92499 | 355.26166 | 392.4993
726.92676 | 4.3720665 | 397.70612 | 355.33783 | 401.04385
726.93066 | 4.3768406 | 401.71829 | 354.57901 | 414.76163
726.93457 | 4.3806672 | 396.86807 | 353.65698 | 399.21634
726.93848 | 4.3836474 | 397.55341 | 353.31848 | 385.34842
726.94238 | 4.3858528 | 395.46545 | 354.33517 | 381.94876
726.94629 | 4.3893156 | 393.46378 | 355.39429 | 395.05322
726.9502 | 4.3929696 | 395.41928 | 355.27884 | 409.68658
726.9541 | 4.3955746 | 389.8107 | 354.39157 | 395.51453
726.95801 | 4.3981314 | 392.58704 | 353.40442 | 383.32544
726.96191 | 4.4023094 | 387.80518 | 353.26443 | 373.70645
726.96582 | 4.4037161 | 391.63632 | 354.39914 | 394.03992
726.96973 | 4.4094267 | 388.32419 | 355.29944 | 401.65063
726.97363 | 4.410398 | 388.39429 | 354.98749 | 394.0083
726.97754 | 4.4125738 | 387.12531 | 354.13443 | 376.83771
726.98145 | 4.417038 | 383.68103 | 353.13849 | 369.98163
726.98535 | 4.4198394 | 387.16846 | 353.13327 | 386.60233
726.98926 | 4.4229984 | 381.41437 | 354.37225 | 392.05402
726.99316 | 4.4263959 | 384.418 | 355.02124 | 392.24319
726.99707 | 4.4307289 | 378.54623 | 354.52463 | 368.86746
727.00098 | 4.4325352 | 379.71616 | 354.07678 | 366.0011
727.00488 | 4.4358015 | 378.01297 | 354.97296 | 374.75549
727.00879 | 4.4393182 | 376.49344 | 355.96323 | 386.12967
727.0127 | 4.4424891 | 378.17398 | 355.73853 | 388.60196
727.0166 | 4.4455767 | 372.32724 | 354.82669 | 364.7691
727.02051 | 4.4488907 | 375.62466 | 353.86578 | 362.28415
727.02441 | 4.4525862 | 370.07758 | 353.57706 | 363.55023
727.02832 | 4.456377 | 373.38657 | 354.66672 | 382.88324
727.03223 | 4.4580221 | 368.58386 | 355.5625 | 380.15973
727.03613 | 4.4604836 | 367.83881 | 355.22894 | 363.58096
727.04004 | 4.4652405 | 367.52939 | 354.28534 | 351.49869
727.04395 | 4.467833 | 364.30084 | 353.29111 | 354.67944
727.04785 | 4.4715109 | 368.14191 | 353.27524 | 378.96045
727.05176 | 4.4739127 | 362.06693 | 354.63864 | 373.05701
727.05566 | 4.4768276 | 364.2135 | 355.42554 | 361.03247
727.05957 | 4.4810534 | 358.44199 | 354.95032 | 344.48865
727.06348 | 4.4831872 | 359.83664 | 354.01266 | 349.4866
727.06738 | 4.485786 | 357.58606 | 353.16977 | 366.49182
727.07129 | 4.4894934 | 355.78473 | 353.5369 | 366.7189
727.0752 | 4.4922352 | 357.37634 | 354.95584 | 358.06839
727.0791 | 4.4952154 | 352.37878 | 355.4794 | 340.11209
727.08301 | 4.497963 | 355.61871 | 354.91452 | 347.23425
727.08691 | 4.5005026 | 349.85782 | 353.94324 | 356.45081
727.09082 | 4.504323 | 353.05783 | 353.24246 | 364.64346
727.09473 | 4.5091867 | 348.95667 | 353.87161 | 350.41104
727.09863 | 4.5111179 | 347.14142 | 354.72055 | 335.33389
727.10254 | 4.5143723 | 346.12964 | 355.1597 | 333.28067
727.10645 | 4.5187235 | 342.41049 | 354.50598 | 345.35938
727.11035 | 4.5208931 | 345.74316 | 353.49142 | 357.43921
727.11426 | 4.5254707 | 339.90933 | 352.72043 | 342.90909
727.11816 | 4.5277238 | 342.04562 | 353.28793 | 331.24179
727.12207 | 4.5302391 | 335.56543 | 354.62845 | 321.59116
727.12598 | 4.5336723 | 337.16757 | 354.91553 | 338.08688
727.12988 | 4.5361462 | 334.7645 | 354.26511 | 348.0105
727.13379 | 4.5392094 | 331.45364 | 353.3519 | 338.52548
727.1377 | 4.543644 | 331.50192 | 352.82016 | 321.69162
727.1416 | 4.5458317 | 325.68762 | 353.66498 | 311.84387
727.14551 | 4.5501289 | 328.82242 | 354.77802 | 329.58475
727.14941 | 4.5532408 | 322.07382 | 354.76935 | 332.20245
727.15332 | 4.5552611 | 322.22952 | 353.9527 | 328.48804
727.15723 | 4.5594511 | 316.29852 | 352.94763 | 307.3559
727.16113 | 4.5614662 | 313.42838 | 352.52133 | 299.95807
727.16504 | 4.5654178 | 309.95999 | 353.45016 | 308.4856
727.16895 | 4.5684156 | 298.0975 | 354.57178 | 309.16339
727.17285 | 4.5713305 | 274.03134 | 354.45435 | 283.06003
727.17676 | 4.5761704 | 199.62541 | 353.67429 | 193.00105
727.18066 | 4.5777082 | 175.68321 | 352.73401 | 164.34399
727.18457 | 4.5823812 | 142.31244 | 352.51611 | 138.52367
727.18848 | 4.5852184 | 92.333374 | 353.75681 | 104.66308
727.19238 | 4.5889797 | 67.070061 | 354.71579 | 81.089439
727.19629 | 4.5920134 | 60.530422 | 354.483 | 58.868774
727.2002 | 4.5938849 | 59.553501 | 353.61978 | 46.949554
727.2041 | 4.5988083 | 50.246883 | 352.63416 | 42.550312
727.20801 | 4.6007872 | 49.699383 | 352.76724 | 61.482746
727.21191 | 4.6041069 | 34.986774 | 354.07584 | 48.136192
727.21582 | 4.607338 | 30.371824 | 354.73062 | 30.036993
727.21973 | 4.6084046 | 1.9991188 | 354.21478 | -11.662522
727.22363 | 4.614222 | 3.8035469 | 353.18701 | -5.3142018
727.22754 | 4.6177206 | 4.2124887 | 352.29846 | 15.077006
727.23145 | 4.6200037 | -0.075462744 | 352.6684 | 12.785086
727.23535 | 4.6226797 | 5.3287063 | 354.0936 | 7.7328992
727.23926 | 4.6267328 | -3.1548181 | 354.49408 | -14.187768
727.24316 | 4.6286163 | 4.1331887 | 353.91757 | -5.6623893
727.24707 | 4.6328011 | -2.7318881 | 352.96164 | 4.1044841
727.25098 | 4.6357813 | 0.98196554 | 352.28845 | 15.233282
727.25488 | 4.6387434 | -1.7098012 | 352.99252 | -1.347845
727.25879 | 4.6432853 | -4.0295115 | 354.35852 | -11.902407
727.2627 | 4.6459494 | 1.2042979 | 354.64795 | -7.301918
727.2666 | 4.6482086 | -5.7937694 | 353.95584 | -2.1465588
727.27051 | 4.6504378 | 3.3704751 | 353.00711 | 16.321522
727.27441 | 4.6543064 | -5.5930042 | 352.53018 | -1.2619246
727.27832 | 4.6574235 | 0.74247599 | 353.85318 | -3.9490755
727.28223 | 4.6619892 | -4.055656 | 355.04169 | -14.656281
727.28613 | 4.663837 | -1.815937 | 354.97885 | 0.45460767
727.29004 | 4.6671925 | 0.44663671 | 354.20441 | 12.437487
727.29395 | 4.6700358 | -5.1058059 | 353.29541 | 2.5965972
727.29785 | 4.67307 | 2.0288072 | 352.96533 | -2.8666575
727.30176 | 4.676652 | -7.4715052 | 353.9971 | -18.59268
727.30566 | 4.6789169 | 2.3335428 | 355.04541 | 2.9800634
727.30957 | 4.6826124 | -4.3599448 | 354.9444 | 5.9686604
727.31348 | 4.6852469 | -0.0056158751 | 354.14233 | 10.930631
727.31738 | 4.6890078 | -1.8812296 | 353.2435 | -7.4598064
727.32129 | 4.6909571 | -4.4097633 | 353.1268 | -15.607534
727.3252 | 4.6944141 | 1.6416539 | 354.36566 | 2.236088
727.3291 | 4.6975431 | -6.7083793 | 355.26535 | 2.9453485
727.33301 | 4.7000051 | 3.3798022 | 354.90784 | 15.840755
727.33691 | 4.7022161 | -6.460515 | 353.96997 | -9.8260584
727.34082 | 4.706687 | 0.72865051 | 353.00616 | -8.5412521
727.34473 | 4.7087727 | -2.8397586 | 352.98386 | -7.0647917
727.34863 | 4.7118607 | -2.4829643 | 354.19818 | 4.4416113
727.35254 | 4.7151446 | 0.5380134 | 354.84863 | 11.026696
727.35645 | 4.7184286 | -5.7743654 | 354.36145 | -7.9918418
727.36035 | 4.7223749 | 2.2609787 | 353.375 | -5.6551595
727.36426 | 4.7261772 | -7.3384471 | 352.54858 | -13.775249
727.36816 | 4.7277927 | 2.6252377 | 352.94611 | 11.061842
727.37207 | 4.7320547 | -4.9774766 | 354.34229 | 5.5084238
727.37598 | 4.7343969 | -0.60852385 | 354.89038 | -0.19093859
727.37988 | 4.7377229 | -2.0080967 | 354.31793 | -12.55545
727.38379 | 4.7404823 | -3.9790034 | 353.36508 | -11.444708
727.3877 | 4.7440648 | 1.9179959 | 352.66849 | 10.164565
727.3916 | 4.7462997 | -6.4370689 | 353.38345 | 4.6288247
727.39551 | 4.7496676 | 3.0068238 | 354.75186 | 6.1760073
727.39941 | 4.751873 | -6.7414622 | 354.94308 | -17.242228
727.40332 | 4.7553539 | 1.1231564 | 354.21558 | -6.753253
727.40723 | 4.7584591 | -3.5730982 | 354.21274 | 3.5320933
727.41113 | 4.7627506 | -1.5583425 | 355.55515 | 12.161944
727.41504 | 4.7657847 | 0.30292663 | 356.24112 | 4.7650943
727.41895 | 4.7681389 | -6.0444746 | 355.82706 | -15.319615
727.42285 | 4.7709346 | 2.2114139 | 354.88123 | -6.4017715
727.42676 | 4.7754345 | -7.0997167 | 354.02167 | -1.9722793
727.43066 | 4.7777357 | 3.3686404 | 354.32083 | 17.210625
727.43457 | 4.7816873 | -5.5126472 | 355.59671 | -2.0879903
727.43848 | 4.7845068 | -0.70487148 | 356.03714 | -8.9005804
727.44238 | 4.786849 | -2.3422437 | 355.38165 | -13.771537
727.44629 | 4.7911644 | -3.8859551 | 354.30649 | 0.42030588
727.4502 | 4.793376 | 2.1279371 | 353.50705 | 19.113031
727.4541 | 4.7972679 | -6.9044905 | 354.07779 | -1.2233853
727.45801 | 4.7983885 | 2.6974733 | 355.3558 | -4.4621062
727.46191 | 4.8022389 | -7.178113 | 355.64316 | -19.9778
727.46582 | 4.8047009 | 1.7265766 | 354.93579 | 5.2521124
727.46973 | 4.8089981 | -3.3373852 | 353.96964 | 10.559446
727.47363 | 4.8117757 | -1.7795502 | 353.50653 | 8.1640673
727.47754 | 4.8141899 | -0.38127416 | 354.29276 | -6.4515333
727.48145 | 4.8174801 | -6.1650505 | 355.48254 | -15.970914
727.48535 | 4.8220692 | 2.9197497 | 355.53589 | 3.2917073
727.48926 | 4.8258781 | -6.7390313 | 354.7717 | 4.4247017
727.49316 | 4.827529 | 3.0970714 | 353.84845 | 13.210094
727.49707 | 4.8310161 | -5.6484108 | 353.46844 | -11.590309
727.50098 | 4.8332157 | -0.53810656 | 354.42386 | -11.132715
727.50488 | 4.8371792 | -2.1380861 | 355.40048 | -4.2722149
727.50879 | 4.8410473 | -3.5548582 | 355.21362 | 7.8531394
727.5127 | 4.8438549 | 2.340735 | 354.31369 | 14.365278
727.5166 | 4.8478308 | -7.0532155 | 353.33286 | -11.306024
727.52051 | 4.8500357 | 2.676805 | 353.10406 | -9.1177177
727.52441 | 4.8534036 | -6.9875431 | 354.23041 | -11.90484
727.52832 | 4.8566399 | 1.8798071 | 355.08881 | 12.437888
727.53223 | 4.8589764 | -3.4795911 | 354.74457 | 9.5997114
727.53613 | 4.8620043 | -2.4036224 | 353.81955 | -2.9035785
727.54004 | 4.8657179 | -0.45044813 | 352.94086 | -12.533506
727.54395 | 4.8678694 | -6.0528612 | 352.92871 | -14.162529
727.54785 | 4.870945 | 3.1437213 | 354.24533 | 14.017668
727.55176 | 4.8749027 | -6.6041269 | 355.00269 | 5.5962887
727.55566 | 4.8766079 | 2.7869618 | 354.58203 | 3.077637
727.55957 | 4.8818827 | -6.3452706 | 353.57764 | -18.819059
727.56348 | 4.883337 | -0.45408493 | 352.71609 | -8.9998827
727.56738 | 4.8866272 | -1.9590486 | 353.00217 | 6.3025451
727.57129 | 4.8909607 | -3.4395676 | 354.32846 | 8.7371273
727.5752 | 4.8932133 | 1.8265052 | 354.84854 | 5.3474503
727.5791 | 4.8968134 | -7.4761219 | 354.20099 | -17.891312
727.58301 | 4.8996568 | 2.4588895 | 353.18927 | -6.4630179
727.58691 | 4.9029946 | -6.4366007 | 352.41327 | -0.3253983
727.59082 | 4.9051762 | 1.8225517 | 353.00687 | 15.140035
727.59473 | 4.9087706 | -3.6410451 | 354.35873 | 0.2677727
727.59863 | 4.9123406 | -2.8928113 | 354.71368 | -11.401856
727.60254 | 4.9154577 | -0.18032268 | 354.04193 | -10.281743
727.60645 | 4.9197793 | -5.2729945 | 352.99634 | -1.7516664
727.61035 | 4.9197969 | 3.1480379 | 352.4538 | 16.737688
727.61426 | 4.925662 | -7.1337142 | 353.38474 | -1.1982571
727.61816 | 4.9264193 | 2.2689533 | 354.65881 | -5.1931596
727.62207 | 4.9311042 | -6.0065999 | 354.74283 | -19.41733
727.62598 | 4.9336729 | -0.12008473 | 353.96207 | 2.6281517
727.62988 | 4.9365878 | -1.5603378 | 353.02472 | 13.886962
727.63379 | 4.941493 | -3.8817618 | 352.68802 | 3.7354476
727.6377 | 4.9435735 | 1.5469804 | 353.78357 | -5.0291595
727.6416 | 4.9470305 | -7.3239069 | 354.86874 | -20.149944
727.64551 | 4.9502611 | 3.1589646 | 354.63388 | 5.0097122
727.64941 | 4.9536171 | -6.2756429 | 353.71851 | 5.1723504
727.65332 | 4.9541531 | 2.3429747 | 352.74234 | 12.171419
727.65723 | 4.9594283 | -4.135736 | 352.58386 | -12.23049
727.66113 | 4.9625635 | -2.7238507 | 353.79102 | -15.417963
727.66504 | 4.964942 | 0.038889702 | 354.56186 | -0.4832167
727.66895 | 4.9678621 | -5.445322 | 354.26492 | 4.7082663
727.67285 | 4.9721537 | 3.1491508 | 353.34549 | 17.233768
727.67676 | 4.9747763 | -7.6575556 | 352.51212 | -13.563258
727.68066 | 4.9776077 | 2.4664354 | 352.64261 | -9.3813162
727.68457 | 4.9816847 | -5.5779634 | 353.99139 | -9.2628412
727.68848 | 4.9836102 | 0.33834949 | 354.68637 | 9.828351
727.69238 | 4.9860716 | -1.3499241 | 354.27582 | 11.329317
727.69629 | 4.9901009 | -4.2446585 | 353.33115 | -7.4192824
727.7002 | 4.9923601 | 1.3005897 | 352.4494 | -12.291886
727.7041 | 4.9961329 | -7.0340533 | 352.74402 | -13.842597
727.70801 | 4.9998579 | 3.6605914 | 354.01624 | 14.93505
727.71191 | 5.0034227 | -6.3244791 | 354.48538 | 7.0066481
727.71582 | 5.0059676 | 1.6444875 | 353.94321 | 2.5732327
727.71973 | 5.0104084 | -4.2034311 | 353.02222 | -18.387718
727.72363 | 5.0123272 | -2.4797091 | 352.18436 | -10.268426
727.72754 | 5.01436 | 0.70041978 | 352.56061 | 10.609685
727.73145 | 5.0179777 | -4.9628315 | 353.96823 | 7.0455074
727.73535 | 5.0221801 | 3.0075595 | 354.44943 | 5.5669284
727.73926 | 5.0264359 | -7.806879 | 353.83737 | -19.358751
727.74316 | 5.0277176 | 2.6298966 | 352.8046 | -5.3862753
727.74707 | 5.0303402 | -5.3289418 | 351.99881 | 2.1191139
727.75098 | 5.0346556 | 0.32066369 | 352.60452 | 13.671978
727.75488 | 5.037415 | -1.8643285 | 353.91275 | 0.22096792
727.75879 | 5.0406098 | -4.5649729 | 354.24115 | -15.241781
727.7627 | 5.0423679 | 1.5202374 | 353.48178 | -8.6232319
727.7666 | 5.0465941 | -6.5325713 | 352.44287 | -2.0266743
727.77051 | 5.0494852 | 3.8563111 | 351.83707 | 18.317165
727.77441 | 5.0531921 | -6.6642814 | 352.7157 | -2.9681542
727.77832 | 5.0553265 | 1.3685063 | 353.87323 | -6.2127948
727.78223 | 5.0596657 | -4.3401613 | 353.90558 | -16.715693
727.78613 | 5.0625381 | -2.1253457 | 353.13428 | 1.3938698
727.79004 | 5.0655484 | 0.8158828 | 352.20691 | 14.335394
727.79395 | 5.0684509 | -5.7838836 | 351.81396 | 1.5753962
727.79785 | 5.0714135 | 2.8314791 | 352.96048 | -4.1279888
727.80176 | 5.0764322 | -8.0898399 | 354.06528 | -22.185816
727.80566 | 5.0783992 | 2.7295644 | 353.9642 | 4.4978571
727.80957 | 5.0812664 | -4.8526564 | 353.15207 | 7.6234922
727.81348 | 5.0851288 | 0.16461127 | 352.26779 | 10.86886
727.81738 | 5.0888481 | -2.1063652 | 352.20752 | -9.2297325
727.82129 | 5.0906124 | -4.7721014 | 353.47952 | -16.409428
727.8252 | 5.0944271 | 2.0903885 | 354.36945 | 2.5204966
727.8291 | 5.0981283 | -6.1844754 | 354.08551 | 5.1783166
727.83301 | 5.0993738 | 3.5414588 | 353.24478 | 12.580713
727.83691 | 5.1034155 | -7.1875939 | 352.31989 | -13.985915
727.84082 | 5.1070509 | 0.99682713 | 352.39694 | -8.9374142
727.84473 | 5.1098404 | -4.0035787 | 353.63916 | -6.8386669
727.84863 | 5.1117001 | -1.6805344 | 354.21591 | 9.765028
727.85254 | 5.1168022 | 0.48390824 | 353.69379 | 11.523656
727.85645 | 5.1188173 | -5.8608527 | 352.82852 | -10.647195
727.86035 | 5.1215229 | 2.5572278 | 354.51138 | -8.6199722
727.86426 | 5.1239967 | -7.4975843 | 355.4039 | -13.205864
727.86816 | 5.1274958 | 2.8988347 | 355.27322 | 14.508515
727.87207 | 5.1309404 | -5.1236176 | 354.39862 | 8.2264595
727.87598 | 5.1343322 | -0.16122125 | 353.49673 | -0.12996024
727.87988 | 5.1371393 | -2.3141503 | 353.29489 | -15.435787
727.88379 | 5.1408887 | -4.4544578 | 354.40262 | -11.210912
727.8877 | 5.1436129 | 2.3520041 | 355.22009 | 12.636063
727.8916 | 5.1473675 | -6.179081 | 354.87796 | 5.4646339
727.89551 | 5.1508245 | 3.2797456 | 353.95242 | 4.6881499
727.89941 | 5.1533756 | -7.2460856 | 353.07346 | -19.459612
727.90332 | 5.1563921 | 1.3512187 | 353.15042 | -6.1741681
727.90723 | 5.1594315 | -3.4257746 | 354.48883 | 4.7226257
727.91113 | 5.1611066 | -1.8844707 | 355.15836 | 10.534836
727.91504 | 5.1643314 | 0.2050586 | 354.7403 | 3.6499171
727.91895 | 5.1649275 | -5.8117137 | 353.85226 | -16.641197
727.92285 | 5.165565 | 2.3358035 | 353.00143 | -6.4371562
727.92676 | 5.1674423 | -6.1698236 | 353.33286 | 0.097381413
727.93066 | 5.1669178 | 2.1611106 | 354.65445 | 16.205757
727.93457 | 5.1679316 | -4.6130128 | 355.12711 | -1.2841367
727.93848 | 5.1683369 | -1.3928394 | 354.50751 | -11.346221
727.94238 | 5.1675978 | -1.8241 | 353.48657 | -12.885092
727.94629 | 5.1692128 | -4.3927436 | 352.64813 | 0.012252713
727.9502 | 5.1694689 | 1.792789 | 353.20926 | 14.866645
727.9541 | 5.170846 | -5.7407866 | 354.51166 | 0.72345722
727.95801 | 5.1701903 | 1.7366023 | 354.84891 | -5.1813898
727.96191 | 5.1693735 | -5.661901 | 354.09097 | -17.279573
727.96582 | 5.1679316 | 0.087968074 | 353.03375 | 3.0878756
727.96973 | 5.168539 | -2.1940215 | 352.35956 | 12.287987
727.97363 | 5.1699042 | -2.2421567 | 353.15991 | 6.3566842
727.97754 | 5.1691351 | -0.28938985 | 354.35544 | -6.7287536
727.98145 | 5.1693916 | -5.836617 | 354.3678 | -18.816954
727.98535 | 5.1693916 | 1.8436835 | 353.51401 | 3.6620069
727.98926 | 5.1689682 | -5.3187714 | 352.57819 | 6.018579
727.99316 | 5.1682353 | 1.6282871 | 352.23914 | 11.54883
727.99707 | 5.1677999 | -4.6187243 | 353.37683 | -11.022388
728.00098 | 5.1697612 | -1.8629874 | 354.48593 | -13.267167
728.00488 | 5.1710963 | -0.9470759 | 354.3826 | -2.9551039
728.00879 | 5.1699104 | -4.0982499 | 353.57031 | 6.9847445
728.0127 | 5.1694574 | 1.5274831 | 352.57388 | 14.094206
728.0166 | 5.1694813 | -5.5875444 | 352.39456 | -10.656961
728.02051 | 5.1683846 | 1.1595944 | 353.55283 | -9.7510633
728.02441 | 5.1702142 | -5.1607914 | 354.3566 | -9.9259539
728.02832 | 5.1697788 | 0.4837499 | 354.05392 | 11.40426
728.03223 | 5.1687002 | -2.317771 | 353.21326 | 11.053687
728.03613 | 5.1694336 | -2.6408536 | 352.37228 | -4.8730869
728.04004 | 5.1699042 | -0.26498222 | 352.46667 | -12.938876
728.04395 | 5.167943 | -5.5707083 | 353.80435 | -13.110554
728.04785 | 5.1683846 | 2.2610416 | 354.53531 | 12.129137
728.05176 | 5.1692843 | -5.4544072 | 354.15134 | 6.605906
728.05566 | 5.1677523 | 1.0085431 | 353.28271 | 0.022986205
728.05957 | 5.1706433 | -4.5957208 | 352.47321 | -16.964622
728.06348 | 5.1683006 | -1.6855519 | 352.74094 | -9.5845556
728.06738 | 5.1693974 | -1.0563014 | 353.99277 | 7.5875607
728.07129 | 5.1681876 | -3.8272328 | 354.38229 | 7.7307634
728.0752 | 5.1689863 | 1.3807067 | 353.74777 | 4.1139426
728.0791 | 5.1687059 | -6.2051554 | 352.81802 | -16.642723
728.08301 | 5.1683483 | 1.4964305 | 352.02322 | -4.9973197
728.08691 | 5.1695228 | -5.1945519 | 352.64621 | 1.9896543
728.09082 | 5.168766 | 0.5860976 | 353.94022 | 12.296846
728.09473 | 5.1686645 | -2.7474506 | 354.19083 | 1.0967546
728.09863 | 5.1684737 | -3.2168906 | 353.48322 | -12.157322
728.10254 | 5.1689267 | 0.0066263601 | 352.53726 | -11.033693
728.10645 | 5.1680207 | -5.0662947 | 351.89432 | -0.94897693
728.11035 | 5.1683903 | 2.2383733 | 352.733 | 15.585305
728.11426 | 5.1690578 | -5.3594728 | 354.03094 | -0.37961873
728.11816 | 5.1702442 | 0.77973354 | 354.16672 | -8.3982887
728.12207 | 5.168736 | -4.6872463 | 353.41412 | -16.488903
728.12598 | 5.1706791 | -1.1012378 | 352.45438 | 1.5304424
728.12988 | 5.1684737 | -0.66318083 | 352.1243 | 14.944182
728.13379 | 5.1679969 | -4.0760145 | 353.23581 | 2.4146168
728.1377 | 5.1683664 | 1.0814797 | 354.25775 | -6.0513096
728.1416 | 5.1694574 | -5.8309503 | 354.06226 | -18.698385
728.14551 | 5.1692905 | 1.7848285 | 353.12677 | 3.6207492
728.14941 | 5.1692843 | -4.6089945 | 352.13324 | 8.2478218
728.15332 | 5.1688013 | 0.50510281 | 351.9913 | 10.063843
728.15723 | 5.1677523 | -2.9640622 | 353.30511 | -9.3360786
728.16113 | 5.1684022 | -3.3286562 | 354.21939 | -14.530285
728.16504 | 5.1677108 | 0.11899509 | 353.89966 | -0.5411275
728.16895 | 5.1681042 | -4.9576163 | 353.02475 | 5.6433024
728.17285 | 5.1683545 | 2.1308241 | 352.19067 | 13.083429
728.17676 | 5.1681461 | -6.1446428 | 352.37427 | -10.972668
728.18066 | 5.1680622 | 0.52868158 | 353.65363 | -11.050049
728.18457 | 5.1684675 | -4.400413 | 354.26819 | -8.2647486
728.18848 | 5.1686406 | -1.0077981 | 353.73721 | 8.9990091
728.19238 | 5.1692066 | -0.53858852 | 352.77829 | 11.417148
728.19629 | 5.1678238 | -4.2708101 | 351.94348 | -6.8284221
728.2002 | 5.1684084 | 0.94420046 | 352.39206 | -9.7379665
728.2041 | 5.1686645 | -6.149127 | 353.74283 | -10.82311
728.20801 | 5.168736 | 2.1715114 | 354.23642 | 14.001696
728.21191 | 5.1697969 | -4.5809684 | 353.60944 | 7.425982
728.21582 | 5.1688671 | 0.094191641 | 352.63303 | -0.062049367
728.21973 | 5.166584 | -3.0924659 | 351.86121 | -15.007658
728.22363 | 5.1680923 | -3.0341256 | 352.40414 | -11.157513
728.22754 | 5.169034 | 0.62455422 | 353.6358 | 10.11354
728.23145 | 5.1684914 | -5.1031775 | 353.93341 | 6.7749176
728.23535 | 5.1689267 | 1.9874843 | 353.31415 | 5.0445266
728.23926 | 5.1683426 | -5.8962264 | 352.3974 | -16.863365
728.24316 | 5.1683784 | 0.99407506 | 351.85999 | -5.7411323
728.24707 | 5.1678238 | -3.8484461 | 352.77283 | 2.6712544
728.25098 | 5.1681399 | -1.1204346 | 354.03943 | 13.119442
728.25488 | 5.1666918 | -1.0501337 | 354.15656 | 2.7522619
728.25879 | 5.1687183 | -4.5785146 | 353.42203 | -13.773272
728.2627 | 5.1681814 | 0.76762635 | 352.47546 | -7.2145891
728.2666 | 5.1682115 | -5.765923 | 352.04724 | -0.68430674
728.27051 | 5.167985 | 2.3219757 | 353.08792 | 14.9441
728.27441 | 5.1679134 | -5.0051603 | 354.11111 | -1.042994
728.27832 | 5.1681938 | -0.25076094 | 353.90182 | -7.3497128
728.28223 | 5.1675978 | -3.3343234 | 353.06293 | -13.823517
728.28613 | 5.1684437 | -2.5272603 | 352.12857 | 0.68921947
728.29004 | 5.1671209 | 0.8075335 | 352.01968 | 16.196381
728.29395 | 5.168766 | -5.395422 | 353.25998 | 2.1011393
728.29785 | 5.1678476 | 1.5849038 | 354.22153 | -3.5079777
728.30176 | 5.1687059 | -6.1257181 | 353.91406 | -18.388767
728.30566 | 5.1685333 | 1.6704038 | 353.03308 | 6.0104475
728.30957 | 5.1689863 | -3.8107297 | 352.17206 | 9.826478
728.31348 | 5.1686525 | -1.1484371 | 352.26587 | 8.6163578
728.31738 | 5.1683187 | -1.3481942 | 353.5675 | -7.9773312
728.32129 | 5.1685753 | -4.5701838 | 354.14709 | -16.727228
728.3252 | 5.1690521 | 1.13016 | 353.58963 | 1.2650155
728.3291 | 5.1669598 | -5.2244611 | 352.60226 | 5.5940356
728.33301 | 5.1681576 | 2.2132509 | 351.85828 | 12.583187
728.33691 | 5.1671863 | -5.4697762 | 352.24255 | -11.280354
728.34082 | 5.1676807 | -0.2578553 | 353.52921 | -10.998175
728.34473 | 5.1683846 | -2.8334324 | 353.87991 | -6.010983
728.34863 | 5.1688375 | -2.3708982 | 353.19608 | 6.4105902
728.35254 | 5.1677761 | 0.66719019 | 352.22 | 11.791568
728.35645 | 5.1662803 | -5.4624958 | 351.40283 | -9.4399557
728.36035 | 5.1660299 | 1.1651939 | 351.87665 | -8.9222918
728.36426 | 5.1662087 | -6.0619159 | 353.25427 | -10.321766
728.36816 | 5.1684561 | 1.6576122 | 353.73053 | 11.286867
728.37207 | 5.1667633 | -3.7356629 | 353.18945 | 8.1514063
728.37598 | 5.1673889 | -1.3981131 | 352.31833 | -1.4825898
728.37988 | 5.1670313 | -1.7488142 | 351.57288 | -13.1501
728.38379 | 5.1676154 | -4.3738308 | 352.20154 | -11.432765
728.3877 | 5.1680326 | 1.788449 | 353.41315 | 12.494572
728.3916 | 5.1678362 | -5.5264707 | 353.59189 | 4.6494184
728.39551 | 5.1672163 | 1.9214185 | 352.86246 | 2.9596674
728.39941 | 5.1673174 | -5.4192429 | 351.94214 | -15.364564
728.40332 | 5.1669836 | -0.29376942 | 351.35056 | -7.2880125
728.40723 | 5.1662922 | -2.2230926 | 352.24112 | 4.8665972
728.41113 | 5.166471 | -2.3882301 | 353.38321 | 8.990983

## Machine_donnees
Temps (s) | Déplacement vérin (mm) | Température (°C) | Force (N) | Critère début essai | Critère de rupture | Contrainte conv. (MPa) | Temps / début essai (s) | Allong. conv. (-) | Allong. plast. conv. (-) | Contrainte conv. (MPa) moyenne mobile
725.05176 | 2.8708041 | 353.79404 | -0.79070681 | NON | NON RUPTURE | -0.6877194 | -0.0039 | 0 | 0 | 3.488624
725.05566 | 2.8743505 | 354.86365 | 8.8128119 | OUI | NON RUPTURE | 7.664967 | 0 | 0.0004433 | 0 | 4.688341
725.05957 | 2.878952 | 355.96881 | 1.9680476 | OUI | NON RUPTURE | 1.711715 | 0.00391 | 0.0010184875 | 0 | 4.574867
725.06348 | 2.881074 | 355.82758 | 8.5518789 | OUI | NON RUPTURE | 7.438019 | 0.00782 | 0.0012837375 | 0 | 6.980121
725.06738 | 2.883935 | 354.9462 | 7.4989386 | OUI | NON RUPTURE | 6.522222 | 0.01172 | 0.001641363 | 0 | 6.950256
725.07129 | 2.8878689 | 353.93103 | 8.4832048 | OUI | NON RUPTURE | 7.37829 | 0.01563 | 0.0021331 | 0 | 9.142131
725.0752 | 2.8890431 | 353.76575 | 12.539164 | OUI | NON RUPTURE | 10.90597 | 0.01954 | 0.002279875 | 0 | 8.787369
725.0791 | 2.8933883 | 355.00873 | 7.667429 | OUI | NON RUPTURE | 6.668767 | 0.02344 | 0.002823025 | 0 | 10.40391
725.08301 | 2.89554 | 355.83615 | 16.256416 | OUI | NON RUPTURE | 14.13906 | 0.02735 | 0.0030919875 | 0 | 11.4823
725.08691 | 2.8996646 | 355.49228 | 10.147189 | OUI | NON RUPTURE | 8.825545 | 0.03125 | 0.0036075625 | 0 | 12.64602
725.09082 | 2.9028714 | 354.52527 | 18.932381 | OUI | NON RUPTURE | 16.46649 | 0.03516 | 0.0040084125 | 0 | 14.91763
725.09473 | 2.9044092 | 353.57507 | 15.37078 | OUI | NON RUPTURE | 13.36878 | 0.03907 | 0.0042006375 | 0 | 15.12534
725.09863 | 2.9095054 | 353.61923 | 19.410007 | OUI | NON RUPTURE | 16.88191 | 0.04297 | 0.0048376625 | 0 | 17.64215
725.10254 | 2.9119372 | 354.82617 | 21.158182 | OUI | NON RUPTURE | 18.40239 | 0.04688 | 0.0051416375 | 0 | 18.1149
725.10645 | 2.9151261 | 355.41257 | 20.497103 | OUI | NON RUPTURE | 17.82741 | 0.05079 | 0.00554025 | 0 | 21.20447
725.11035 | 2.9182136 | 354.95541 | 28.262659 | OUI | NON RUPTURE | 24.58152 | 0.05469 | 0.0059261875 | 0 | 22.37988
725.11426 | 2.9216468 | 353.97687 | 23.199966 | OUI | NON RUPTURE | 20.17823 | 0.0586 | 0.0063553375 | 0 | 23.84156
725.11816 | 2.9241145 | 353.20328 | 31.623806 | OUI | NON RUPTURE | 27.50489 | 0.0625 | 0.0066638 | 0 | 25.30149
725.12207 | 2.9270887 | 353.50131 | 26.557076 | OUI | NON RUPTURE | 23.09809 | 0.06641 | 0.007035575 | 0 | 26.25936
725.12598 | 2.9290676 | 354.74545 | 33.826427 | OUI | NON RUPTURE | 29.42062 | 0.07032 | 0.0072829375 | 0 | 28.91338
725.12988 | 2.9339552 | 355.18213 | 32.660015 | OUI | NON RUPTURE | 28.40613 | 0.07422 | 0.0078938875 | 0 | 28.89688
725.13379 | 2.9375851 | 354.63315 | 33.788475 | OUI | NON RUPTURE | 29.38762 | 0.07813 | 0.008347625 | 0 | 30.74208
725.1377 | 2.9412448 | 353.72656 | 36.90308 | OUI | NON RUPTURE | 32.09655 | 0.08204 | 0.0088050875 | 0 | 30.35082
725.1416 | 2.9429495 | 352.95612 | 32.888756 | OUI | NON RUPTURE | 28.60508 | 0.08594 | 0.009018175 | 0 | 32.21377
725.14551 | 2.946043 | 353.62051 | 41.186947 | OUI | NON RUPTURE | 35.82246 | 0.08985 | 0.0094048625 | 0 | 33.55394
725.14941 | 2.9481471 | 354.94485 | 35.97049 | OUI | NON RUPTURE | 31.28543 | 0.09375 | 0.009667875 | 0 | 34.70449
725.15332 | 2.951479 | 355.21951 | 43.832626 | OUI | NON RUPTURE | 38.12354 | 0.09766 | 0.0100843625 | 0 | 36.423
725.15723 | 2.9564023 | 354.48926 | 39.92223 | OUI | NON RUPTURE | 34.72247 | 0.10157 | 0.010699775 | 0 | 36.48092
725.16113 | 2.9595375 | 353.53479 | 43.965813 | OUI | NON RUPTURE | 38.23938 | 0.10547 | 0.011091675 | 0 | 38.83867
725.16504 | 2.9622436 | 352.87909 | 45.343872 | OUI | NON RUPTURE | 39.43795 | 0.10938 | 0.0114299375 | 0 | 38.9966
725.16895 | 2.9658318 | 353.7446 | 44.328972 | OUI | NON RUPTURE | 38.55524 | 0.11329 | 0.0118784625 | 0 | 41.31622
725.17285 | 2.9697239 | 354.89151 | 50.677845 | OUI | NON RUPTURE | 44.07719 | 0.11719 | 0.012364975 | 0 | 41.69743
725.17676 | 2.9719174 | 354.98288 | 45.205578 | OUI | NON RUPTURE | 39.31767 | 0.1211 | 0.0126391625 | 0 | 42.62249
725.18066 | 2.9754698 | 354.13406 | 52.805016 | OUI | NON RUPTURE | 45.9273 | 0.125 | 0.0130832125 | 0 | 43.59634
725.18457 | 2.9787064 | 354.48959 | 47.444958 | OUI | NON RUPTURE | 41.26538 | 0.12891 | 0.0134877875 | 0 | 44.37291
725.18848 | 2.9813826 | 355.70969 | 54.590748 | OUI | NON RUPTURE | 47.48045 | 0.13282 | 0.0138223125 | 0 | 46.91366
725.19238 | 2.9829264 | 356.13501 | 53.287407 | OUI | NON RUPTURE | 46.34686 | 0.13672 | 0.0140152875 | 0 | 46.75669
725.19629 | 2.9885232 | 355.51221 | 54.229809 | OUI | NON RUPTURE | 47.16652 | 0.14063 | 0.0147148875 | 0 | 48.48924
725.2002 | 2.9908419 | 354.55106 | 57.271412 | OUI | NON RUPTURE | 49.81196 | 0.14454 | 0.015004725 | 0 | 48.41427
725.2041 | 2.993542 | 353.71103 | 54.057411 | OUI | NON RUPTURE | 47.01658 | 0.14844 | 0.0153422375 | 0 | 50.58858
725.20801 | 2.9959261 | 354.24612 | 62.271252 | OUI | NON RUPTURE | 54.16059 | 0.15235 | 0.01564025 | 0 | 52.07284
725.21191 | 2.999717 | 355.58304 | 57.470467 | OUI | NON RUPTURE | 49.98509 | 0.15625 | 0.0161141125 | 0 | 53.11664
725.21582 | 3.0027449 | 355.91791 | 64.671471 | OUI | NON RUPTURE | 56.24818 | 0.16016 | 0.0164926 | 0 | 54.53793
725.21973 | 3.0061901 | 355.24341 | 60.738728 | OUI | NON RUPTURE | 52.82767 | 0.16407 | 0.01692325 | 0 | 54.60555
725.22363 | 3.0088484 | 355.05524 | 64.826973 | OUI | NON RUPTURE | 56.38343 | 0.16797 | 0.0172555375 | 0 | 57.2078
725.22754 | 3.0120373 | 354.27686 | 66.722603 | OUI | NON RUPTURE | 58.03216 | 0.17188 | 0.01765415 | 0 | 57.61024
725.23145 | 3.0147672 | 354.84494 | 65.752388 | OUI | NON RUPTURE | 57.18831 | 0.17579 | 0.0179953875 | 0 | 59.57523
725.23535 | 3.016758 | 356.19656 | 71.241119 | OUI | NON RUPTURE | 61.96215 | 0.17969 | 0.0182442375 | 0 | 59.5439
725.23926 | 3.021121 | 356.4722 | 65.680336 | OUI | NON RUPTURE | 57.12565 | 0.1836 | 0.0187896125 | 0 | 60.47451
725.24316 | 3.0244768 | 355.77765 | 73.38105 | OUI | NON RUPTURE | 63.82336 | 0.1875 | 0.0192090875 | 0 | 62.125
725.24707 | 3.0288935 | 354.77939 | 69.475662 | OUI | NON RUPTURE | 60.42664 | 0.19141 | 0.019761175 | 0 | 63.18766
725.25098 | 3.0310035 | 354.09943 | 75.824646 | OUI | NON RUPTURE | 65.94869 | 0.19532 | 0.020024925 | 0 | 65.44084
725.25488 | 3.0351341 | 354.8699 | 74.656845 | OUI | NON RUPTURE | 64.93299 | 0.19922 | 0.02054125 | 0 | 65.48506
725.25879 | 3.0391157 | 356.06113 | 75.926338 | OUI | NON RUPTURE | 66.03713 | 0.20313 | 0.02103895 | 0 | 67.07069
725.2627 | 3.0406773 | 356.15802 | 78.302994 | OUI | NON RUPTURE | 68.10424 | 0.20704 | 0.02123415 | 0 | 66.64015
725.2666 | 3.0422568 | 355.36127 | 74.936325 | OUI | NON RUPTURE | 65.17607 | 0.21094 | 0.0214315875 | 0 | 68.25095
725.27051 | 3.0467331 | 354.38742 | 82.007034 | OUI | NON RUPTURE | 71.32584 | 0.21485 | 0.021991125 | 0 | 68.90807
725.27441 | 3.0508161 | 353.85785 | 76.447372 | OUI | NON RUPTURE | 66.49031 | 0.21875 | 0.0225015 | 0 | 68.9698
725.27832 | 3.0540586 | 354.57239 | 82.148979 | OUI | NON RUPTURE | 71.44929 | 0.22266 | 0.0229068125 | 0 | 69.4622
725.28223 | 3.0563176 | 355.60489 | 77.579643 | OUI | NON RUPTURE | 67.4751 | 0.22657 | 0.0231891875 | 0 | 69.05424
725.28613 | 3.060019 | 355.48456 | 81.210876 | OUI | NON RUPTURE | 70.63338 | 0.23047 | 0.0236518625 | 0 | 69.78288
725.29004 | 3.0614614 | 354.56549 | 79.255165 | OUI | NON RUPTURE | 68.93239 | 0.23438 | 0.0238321625 | 0 | 66.54499
725.29395 | 3.0663013 | 353.57669 | 73.76532 | OUI | NON RUPTURE | 64.15758 | 0.23829 | 0.02443715 | 0 | 64.46875
725.29785 | 3.069061 | 353.32651 | 74.480843 | OUI | NON RUPTURE | 64.77991 | 0.24219 | 0.0247821125 | 0 | 60.79844
725.30176 | 3.0714929 | 354.42816 | 65.325424 | OUI | NON RUPTURE | 56.81696 | 0.2461 | 0.0250861 | 0 | 59.00668
725.30566 | 3.0738413 | 355.2551 | 70.360703 | OUI | NON RUPTURE | 61.19641 | 0.25 | 0.02537965 | 0 | 57.07211
725.30957 | 3.0780554 | 354.88916 | 60.876862 | OUI | NON RUPTURE | 52.94781 | 0.25391 | 0.0259064125 | 0 | 54.49713
725.31348 | 3.0810297 | 354.04666 | 64.439522 | OUI | NON RUPTURE | 56.04645 | 0.25782 | 0.0262782 | 0 | 52.65976
725.31738 | 3.0840695 | 353.09958 | 56.651829 | OUI | NON RUPTURE | 49.27308 | 0.26172 | 0.026658175 | 0 | 48.49885
725.32129 | 3.0881524 | 353.19757 | 54.871475 | OUI | NON RUPTURE | 47.72461 | 0.26563 | 0.0271685375 | 0 | 47.78079
725.3252 | 3.0898452 | 354.48682 | 55.000656 | OUI | NON RUPTURE | 47.83697 | 0.26954 | 0.0273801375 | 0 | 45.10039
725.3291 | 3.0940115 | 355.63504 | 48.707882 | OUI | NON RUPTURE | 42.36381 | 0.27344 | 0.027900925 | 0 | 44.32964
725.33301 | 3.0972183 | 354.58707 | 53.228306 | OUI | NON RUPTURE | 46.29546 | 0.27735 | 0.028301775 | 0 | 41.41848
725.33691 | 3.1002522 | 354.09113 | 42.013657 | OUI | NON RUPTURE | 36.54149 | 0.28125 | 0.0286810125 | 0 | 38.68639
725.34082 | 3.1022787 | 355.04294 | 46.945858 | OUI | NON RUPTURE | 40.83128 | 0.28516 | 0.028934325 | 0 | 37.51613
725.34473 | 3.1093538 | 356.14246 | 39.322639 | OUI | NON RUPTURE | 34.20097 | 0.28907 | 0.0298187125 | 0 | 35.26765
725.34863 | 3.1104863 | 355.98395 | 41.775475 | OUI | NON RUPTURE | 36.33433 | 0.29297 | 0.029960275 | 0 | 35.58513
725.35254 | 3.1132758 | 355.16519 | 40.052685 | OUI | NON RUPTURE | 34.83593 | 0.29688 | 0.0303089625 | 0 | 33.47393
725.35645 | 3.1150758 | 354.23886 | 36.920757 | OUI | NON RUPTURE | 32.11193 | 0.30079 | 0.0305339625 | 0 | 33.66925
725.36035 | 3.1189024 | 353.98734 | 40.501823 | OUI | NON RUPTURE | 35.22657 | 0.30469 | 0.0310122875 | 0 | 32.2445
725.36426 | 3.1219184 | 355.1449 | 33.644554 | OUI | NON RUPTURE | 29.26244 | 0.3086 | 0.0313892875 | 0 | 32.59206
725.36816 | 3.1245708 | 356.10327 | 41.301033 | OUI | NON RUPTURE | 35.92168 | 0.3125 | 0.0317208375 | 0 | 32.88563
725.37207 | 3.1281769 | 355.8306 | 34.319611 | OUI | NON RUPTURE | 29.84957 | 0.31641 | 0.0321716 | 0 | 31.88977
725.37598 | 3.1311691 | 354.98401 | 39.011059 | OUI | NON RUPTURE | 33.92997 | 0.32032 | 0.032545625 | 0 | 32.124
725.37988 | 3.1351864 | 354.06491 | 34.858227 | OUI | NON RUPTURE | 30.31804 | 0.32422 | 0.0330477875 | 0 | 29.97398
725.38379 | 3.1385541 | 354.0657 | 34.067074 | OUI | NON RUPTURE | 29.62993 | 0.32813 | 0.03346875 | 0 | 30.64002
725.3877 | 3.1411529 | 355.33823 | 36.389774 | OUI | NON RUPTURE | 31.6501 | 0.33204 | 0.0337936 | 0 | 29.3081
725.3916 | 3.1426787 | 356.1348 | 31.004328 | OUI | NON RUPTURE | 26.9661 | 0.33594 | 0.033984325 | 0 | 29.62426
725.39551 | 3.1474948 | 355.76727 | 37.116787 | OUI | NON RUPTURE | 32.28242 | 0.33985 | 0.0345863375 | 0 | 28.76309
725.39941 | 3.149569 | 354.86383 | 29.024067 | OUI | NON RUPTURE | 25.24376 | 0.34375 | 0.0348456125 | 0 | 28.28247
725.40332 | 3.1539321 | 353.97824 | 36.011589 | OUI | NON RUPTURE | 31.32118 | 0.34766 | 0.035391 | 0 | 29.32055
725.40723 | 3.1566024 | 354.1889 | 31.411133 | OUI | NON RUPTURE | 27.31992 | 0.35157 | 0.0357247875 | 0 | 28.65207
725.41113 | 3.1592965 | 355.47235 | 34.474422 | OUI | NON RUPTURE | 29.98422 | 0.35547 | 0.03606155 | 0 | 29.49262
725.41504 | 3.1629503 | 355.94955 | 33.34399 | OUI | NON RUPTURE | 29.00102 | 0.35938 | 0.036518275 | 0 | 27.47341
725.41895 | 3.1655192 | 355.41238 | 29.831238 | OUI | NON RUPTURE | 25.9458 | 0.36329 | 0.0368393875 | 0 | 27.65187
725.42285 | 3.1682253 | 354.3248 | 33.75436 | OUI | NON RUPTURE | 29.35794 | 0.36719 | 0.03717765 | 0 | 26.23028
725.42676 | 3.1708717 | 353.44156 | 26.562284 | OUI | NON RUPTURE | 23.10262 | 0.3711 | 0.03750845 | 0 | 26.05424
725.43066 | 3.1743348 | 353.95596 | 33.349564 | OUI | NON RUPTURE | 29.00587 | 0.375 | 0.0379413375 | 0 | 25.62288
725.43457 | 3.1791508 | 355.22354 | 25.57037 | OUI | NON RUPTURE | 22.2399 | 0.37891 | 0.0385433375 | 0 | 24.0823
725.43848 | 3.1822205 | 355.56784 | 29.806984 | OUI | NON RUPTURE | 25.9247 | 0.38282 | 0.03892705 | 0 | 24.12548
725.44238 | 3.1843007 | 354.82016 | 25.669668 | OUI | NON RUPTURE | 22.32626 | 0.38672 | 0.039187075 | 0 | 22.50915
725.44629 | 3.1872571 | 353.81921 | 26.09021 | OUI | NON RUPTURE | 22.69203 | 0.39063 | 0.039556625 | 0 | 23.67291
725.4502 | 3.1914175 | 353.24664 | 28.345745 | OUI | NON RUPTURE | 24.65379 | 0.39454 | 0.040076675 | 0 | 22.27809
725.4541 | 3.1939566 | 354.01868 | 22.88283 | OUI | NON RUPTURE | 19.9024 | 0.39844 | 0.0403940625 | 0 | 22.67972
725.45801 | 3.1955004 | 355.21005 | 29.269291 | OUI | NON RUPTURE | 25.45704 | 0.40235 | 0.0405870375 | 0 | 23.24617
725.46191 | 3.2001793 | 355.24481 | 24.185371 | OUI | NON RUPTURE | 21.03529 | 0.40625 | 0.0411719 | 0 | 25.27617
725.46582 | 3.2025218 | 354.38834 | 33.93729 | OUI | NON RUPTURE | 29.51705 | 0.41016 | 0.0414647125 | 0 | 29.13638
725.46973 | 3.2065213 | 353.33463 | 33.061935 | OUI | NON RUPTURE | 28.75571 | 0.41407 | 0.04196465 | 0 | 31.49267
725.47363 | 3.2101691 | 352.8407 | 39.355606 | OUI | NON RUPTURE | 34.22964 | 0.41797 | 0.042420625 | 0 | 35.62562
725.47754 | 3.2119513 | 353.79599 | 42.565666 | OUI | NON RUPTURE | 37.0216 | 0.42188 | 0.0426434 | 0 | 37.37892
725.48145 | 3.2164574 | 355.84079 | 43.387333 | OUI | NON RUPTURE | 37.73625 | 0.42579 | 0.0432066625 | 0 | 41.86729
725.48535 | 3.2207787 | 354.7804 | 52.886673 | OUI | NON RUPTURE | 45.99832 | 0.42969 | 0.043746825 | 0 | 44.52923
725.48926 | 3.2232642 | 353.87585 | 49.508492 | OUI | NON RUPTURE | 43.06014 | 0.4336 | 0.0440575125 | 0 | 46.96706
725.49316 | 3.2245517 | 354.29648 | 58.492458 | OUI | NON RUPTURE | 50.87397 | 0.4375 | 0.04421845 | 0 | 49.11089
725.49707 | 3.2271564 | 355.56921 | 54.438248 | OUI | NON RUPTURE | 47.34781 | 0.44141 | 0.0445440375 | 0 | 50.63455
725.50098 | 3.231895 | 355.85977 | 61.996128 | OUI | NON RUPTURE | 53.9213 | 0.44532 | 0.0451363625 | 0 | 55.78567
725.50488 | 3.2356381 | 355.11758 | 66.283264 | OUI | NON RUPTURE | 57.65005 | 0.44922 | 0.04560425 | 0 | 60.13097
725.50879 | 3.2382131 | 354.06226 | 71.988152 | OUI | NON RUPTURE | 62.61189 | 0.45313 | 0.045926125 | 0 | 66.63235
725.5127 | 3.2419026 | 353.35413 | 81.233231 | OUI | NON RUPTURE | 70.65282 | 0.45704 | 0.0463873125 | 0 | 70.54586
725.5166 | 3.2430768 | 354.08981 | 80.987282 | OUI | NON RUPTURE | 70.4389 | 0.46094 | 0.0465340875 | 0 | 75.04047
725.52051 | 3.2463491 | 355.37747 | 91.568611 | OUI | NON RUPTURE | 79.64204 | 0.46485 | 0.046943125 | 0 | 79.7648
725.52441 | 3.2497644 | 355.53632 | 91.850883 | OUI | NON RUPTURE | 79.88755 | 0.46875 | 0.0473700375 | 0 | 84.86011
725.52832 | 3.2523692 | 354.78339 | 103.2853 | OUI | NON RUPTURE | 89.83266 | 0.47266 | 0.0476956375 | 0 | 90.87376
725.53223 | 3.25616 | 353.84146 | 105.67931 | OUI | NON RUPTURE | 91.91486 | 0.47657 | 0.0481694875 | 0 | 94.86023
725.53613 | 3.2588899 | 353.42404 | 112.45219 | OUI | NON RUPTURE | 97.80559 | 0.48047 | 0.048510725 | 0 | 100.692
725.54004 | 3.2630444 | 354.42807 | 119.08949 | OUI | NON RUPTURE | 103.5784 | 0.48438 | 0.0490300375 | 0 | 104.7391
725.54395 | 3.2651067 | 355.47809 | 121.75852 | OUI | NON RUPTURE | 105.8998 | 0.48829 | 0.049287825 | 0 | 110.6199
725.54785 | 3.2676518 | 355.34927 | 132.61241 | OUI | NON RUPTURE | 115.34 | 0.49219 | 0.0496059625 | 0 | 115.9011
725.55176 | 3.2728016 | 354.47781 | 133.90263 | OUI | NON RUPTURE | 116.4622 | 0.4961 | 0.0502496875 | 0 | 121.3578
725.55566 | 3.2758296 | 353.48407 | 145.16006 | OUI | NON RUPTURE | 126.2533 | 0.5 | 0.0506281875 | 0 | 126.524
725.55957 | 3.2782078 | 353.15073 | 145.7825 | OUI | NON RUPTURE | 126.7947 | 0.50391 | 0.0509254625 | 0 | 130.8897
725.56348 | 3.2804012 | 354.2406 | 155.19897 | OUI | NON RUPTURE | 134.9847 | 0.50782 | 0.0511996375 | 0 | 137.3523
725.56738 | 3.2840192 | 355.22797 | 160.64316 | OUI | NON RUPTURE | 139.7198 | 0.51172 | 0.0516518875 | 0 | 142.0289
725.57129 | 3.2862008 | 354.96182 | 165.95282 | OUI | NON RUPTURE | 144.3379 | 0.51563 | 0.0519245875 | 0 | 147.7246
725.5752 | 3.2898903 | 354.0582 | 173.74051 | OUI | NON RUPTURE | 151.1113 | 0.51954 | 0.052385775 | 0 | 151.4744
725.5791 | 3.2929003 | 353.07837 | 174.57556 | OUI | NON RUPTURE | 151.8376 | 0.52344 | 0.052762025 | 0 | 156.6363
725.58301 | 3.2956839 | 353.0892 | 185.61029 | OUI | NON RUPTURE | 161.435 | 0.52735 | 0.053109975 | 0 | 162.3994
725.58691 | 3.3007622 | 354.37991 | 187.82779 | OUI | NON RUPTURE | 163.3637 | 0.53125 | 0.0537447625 | 0 | 168.0605
725.59082 | 3.3034325 | 355.18546 | 198.62802 | OUI | NON RUPTURE | 172.7572 | 0.53516 | 0.05407855 | 0 | 173.4241
725.59473 | 3.3059299 | 354.84479 | 200.16136 | OUI | NON RUPTURE | 174.0909 | 0.53907 | 0.054390725 | 0 | 176.7397
725.59863 | 3.3094287 | 353.88501 | 206.25241 | OUI | NON RUPTURE | 179.3886 | 0.54297 | 0.054828075 | 0 | 181.7997
725.60254 | 3.3123612 | 352.99695 | 211.79675 | OUI | NON RUPTURE | 184.2108 | 0.54688 | 0.0551946375 | 0 | 185.6649
725.60645 | 3.3161223 | 353.14944 | 215.14038 | OUI | NON RUPTURE | 187.1189 | 0.55079 | 0.055664775 | 0 | 191.5169
725.61035 | 3.3186555 | 354.44662 | 225.25365 | OUI | NON RUPTURE | 195.915 | 0.55469 | 0.055981425 | 0 | 195.72
725.61426 | 3.321898 | 355.09879 | 224.80537 | OUI | NON RUPTURE | 195.5251 | 0.5586 | 0.0563867375 | 0 | 199.7634
725.61816 | 3.3246458 | 354.62573 | 234.55144 | OUI | NON RUPTURE | 204.0017 | 0.5625 | 0.0567302125 | 0 | 204.0239
725.62207 | 3.3281624 | 353.68561 | 234.60246 | OUI | NON RUPTURE | 204.0461 | 0.56641 | 0.0571697875 | 0 | 208.149
725.62598 | 3.330189 | 352.82117 | 244.03706 | OUI | NON RUPTURE | 212.2519 | 0.57032 | 0.0574231125 | 0 | 213.9782
725.62988 | 3.3349395 | 353.36942 | 248.00665 | OUI | NON RUPTURE | 215.7044 | 0.57422 | 0.058016925 | 0 | 217.5159
725.63379 | 3.3381104 | 354.75882 | 252.17212 | OUI | NON RUPTURE | 219.3274 | 0.57813 | 0.0584132875 | 0 | 222.0671
725.6377 | 3.3407867 | 355.09702 | 258.47205 | OUI | NON RUPTURE | 224.8068 | 0.58204 | 0.058747825 | 0 | 225.0836
725.6416 | 3.3440948 | 354.4538 | 259.10876 | OUI | NON RUPTURE | 225.3605 | 0.58594 | 0.0591613375 | 0 | 229.44
725.64551 | 3.3464491 | 353.47443 | 268.48947 | OUI | NON RUPTURE | 233.5194 | 0.58985 | 0.059455625 | 0 | 233.4736
725.64941 | 3.3511817 | 355.68765 | 268.38412 | OUI | NON RUPTURE | 233.4278 | 0.59375 | 0.0600472 | 0.0004041184 | 237.2265
725.65332 | 3.3535838 | 356.41125 | 277.11926 | OUI | NON RUPTURE | 241.0252 | 0.59766 | 0.0603474625 | 0.0004187031 | 240.7665
725.65723 | 3.3553898 | 355.97763 | 276.52432 | OUI | NON RUPTURE | 240.5078 | 0.60157 | 0.0605732125 | 0.0004613753 | 243.0351
725.66113 | 3.3589661 | 354.97116 | 282.33594 | OUI | NON RUPTURE | 245.5624 | 0.60547 | 0.06102025 | 0.0005370173 | 247.6373
725.66504 | 3.3624887 | 353.97409 | 287.10699 | OUI | NON RUPTURE | 249.7121 | 0.60938 | 0.061460575 | 0.0007107799 | 250.9404
725.66895 | 3.3646941 | 354.11945 | 289.93146 | OUI | NON RUPTURE | 252.1687 | 0.61329 | 0.06173625 | 0.000640503 | 255.2272
725.67285 | 3.3683658 | 355.38907 | 296.96466 | OUI | NON RUPTURE | 258.2858 | 0.61719 | 0.0621952125 | 0.0008861877 | 257.8701
725.67676 | 3.3721924 | 356.02173 | 296.00867 | OUI | NON RUPTURE | 257.4543 | 0.6211 | 0.0626735375 | 0.001104808 | 261.0882
725.68066 | 3.3743143 | 355.52881 | 304.36478 | OUI | NON RUPTURE | 264.7221 | 0.625 | 0.062938775 | 0.001092984 | 264.5214
725.68457 | 3.3774674 | 354.56894 | 303.90335 | OUI | NON RUPTURE | 264.3207 | 0.62891 | 0.0633329125 | 0.001248752 | 267.4752
725.68848 | 3.3808231 | 353.75562 | 311.15695 | OUI | NON RUPTURE | 270.6296 | 0.63282 | 0.063752375 | 0.001354736 | 271.3596
725.69238 | 3.3828199 | 354.25095 | 312.83572 | OUI | NON RUPTURE | 272.0897 | 0.63672 | 0.064001975 | 0.001423827 | 273.5964
725.69629 | 3.3880413 | 355.5658 | 316.30045 | OUI | NON RUPTURE | 275.1032 | 0.64063 | 0.06465465 | 0.001780456 | 277.2649
725.7002 | 3.3897877 | 355.97769 | 321.27133 | OUI | NON RUPTURE | 279.4266 | 0.64454 | 0.06487295 | 0.001829425 | 279.3631
725.7041 | 3.3934236 | 355.32309 | 321.12543 | OUI | NON RUPTURE | 279.2997 | 0.64844 | 0.0653274375 | 0.002021686 | 282.6125
725.70801 | 3.3958375 | 354.35449 | 328.74332 | OUI | NON RUPTURE | 285.9254 | 0.65235 | 0.065629175 | 0.00210084 | 285.3707
725.71191 | 3.3989549 | 353.71213 | 327.4678 | OUI | NON RUPTURE | 284.816 | 0.65625 | 0.06601885 | 0.002280208 | 287.9767
725.71582 | 3.4011841 | 354.50739 | 334.73587 | OUI | NON RUPTURE | 291.1374 | 0.66016 | 0.0662975 | 0.002320195 | 290.9341
725.71973 | 3.4052432 | 355.69031 | 334.26834 | OUI | NON RUPTURE | 290.7308 | 0.66407 | 0.0668048875 | 0.002682939 | 292.7264
725.72363 | 3.4094453 | 355.78265 | 338.85739 | OUI | NON RUPTURE | 294.7221 | 0.66797 | 0.06733015 | 0.002891216 | 296.6544
725.72754 | 3.4119606 | 354.96841 | 343.30063 | OUI | NON RUPTURE | 298.5866 | 0.67188 | 0.0676445625 | 0.003017705 | 298.983
725.73145 | 3.4157991 | 353.92868 | 344.21216 | OUI | NON RUPTURE | 299.3794 | 0.67579 | 0.068124375 | 0.003268123 | 301.8256
725.73535 | 3.4170747 | 353.45551 | 349.83707 | OUI | NON RUPTURE | 304.2717 | 0.67969 | 0.068283825 | 0.003327845 | 303.0614
725.73926 | 3.4231961 | 354.35806 | 347.05383 | OUI | NON RUPTURE | 301.851 | 0.6836 | 0.069049 | 0.003908993 | 305.3417
725.74316 | 3.42471 | 355.46252 | 355.08081 | OUI | NON RUPTURE | 308.8325 | 0.6875 | 0.0692382375 | 0.003872691 | 308.1365
725.74707 | 3.4279466 | 355.43436 | 353.48044 | OUI | NON RUPTURE | 307.4406 | 0.69141 | 0.0696428125 | 0.004146834 | 309.7528
725.75098 | 3.4311712 | 354.65744 | 358.79736 | OUI | NON RUPTURE | 312.065 | 0.69532 | 0.0700458875 | 0.004354164 | 312.1783
725.75488 | 3.4334481 | 353.73495 | 359.05807 | OUI | NON RUPTURE | 312.2917 | 0.69922 | 0.0703305 | 0.004571458 | 313.0125
725.75879 | 3.4363747 | 353.48666 | 360.71555 | OUI | NON RUPTURE | 313.7333 | 0.70313 | 0.070696325 | 0.004718585 | 315.7225
725.7627 | 3.4394085 | 354.63602 | 365.28973 | OUI | NON RUPTURE | 317.7117 | 0.70704 | 0.07107555 | 0.004919857 | 317.9276
725.7666 | 3.443712 | 355.55371 | 365.78622 | OUI | NON RUPTURE | 318.1435 | 0.71094 | 0.0716134875 | 0.005200493 | 321.116
725.77051 | 3.4470081 | 355.35117 | 372.62137 | OUI | NON RUPTURE | 324.0884 | 0.71485 | 0.0720255 | 0.005470356 | 322.8774
725.77441 | 3.4500659 | 354.45291 | 369.83667 | OUI | NON RUPTURE | 321.6664 | 0.71875 | 0.072407725 | 0.005793824 | 323.6055
725.77832 | 3.4528434 | 353.54993 | 374.29562 | OUI | NON RUPTURE | 325.5446 | 0.72266 | 0.0727549125 | 0.006034737 | 324.9224
725.78223 | 3.4548163 | 353.53683 | 372.86487 | OUI | NON RUPTURE | 324.3002 | 0.72657 | 0.073001525 | 0.006180137 | 326.1766
725.78613 | 3.4585655 | 354.81189 | 377.1796 | OUI | NON RUPTURE | 328.053 | 0.73047 | 0.073470175 | 0.006372428 | 329.6011
725.79004 | 3.4617066 | 355.52289 | 380.73956 | OUI | NON RUPTURE | 331.1492 | 0.73438 | 0.0738628125 | 0.006639043 | 331.1627
725.79395 | 3.4653425 | 355.11688 | 380.77051 | OUI | NON RUPTURE | 331.1762 | 0.73829 | 0.0743173 | 0.006946922 | 332.9794
725.79785 | 3.4680724 | 354.15549 | 384.91708 | OUI | NON RUPTURE | 334.7827 | 0.74219 | 0.0746585375 | 0.007220535 | 333.8174
725.80176 | 3.4717083 | 353.2619 | 382.69742 | OUI | NON RUPTURE | 332.8521 | 0.7461 | 0.075113025 | 0.007550175 | 335.3644
725.80566 | 3.472656 | 353.39465 | 388.47452 | OUI | NON RUPTURE | 337.8767 | 0.75 | 0.0752314875 | 0.007524722 | 337.1478
725.80957 | 3.4768462 | 354.76398 | 386.79822 | OUI | NON RUPTURE | 336.4188 | 0.75391 | 0.0757552625 | 0.007944366 | 338.4381
725.81348 | 3.4797609 | 355.41513 | 391.44165 | OUI | NON RUPTURE | 340.4574 | 0.75782 | 0.0761196 | 0.008146915 | 340.4429
725.81738 | 3.4826577 | 354.96344 | 391.40829 | OUI | NON RUPTURE | 340.4284 | 0.76172 | 0.0764817 | 0.008460593 | 341.0429
725.82129 | 3.486079 | 354.5488 | 392.82138 | OUI | NON RUPTURE | 341.6574 | 0.76563 | 0.0769093625 | 0.008679515 | 343.6295
725.8252 | 3.4893274 | 355.53036 | 397.35623 | OUI | NON RUPTURE | 345.6016 | 0.76954 | 0.0773154125 | 0.008947219 | 345.3439
725.8291 | 3.4938931 | 356.49765 | 396.76346 | OUI | NON RUPTURE | 345.0861 | 0.77344 | 0.077886125 | 0.009342489 | 347.5179
725.83301 | 3.4966588 | 356.34073 | 402.35535 | OUI | NON RUPTURE | 349.9496 | 0.77735 | 0.0782318375 | 0.009621141 | 348.3488
725.83691 | 3.4997165 | 355.41949 | 398.67429 | OUI | NON RUPTURE | 346.748 | 0.78125 | 0.07861405 | 0.009979811 | 348.6406
725.84082 | 3.5024524 | 354.48703 | 403.02618 | OUI | NON RUPTURE | 350.5331 | 0.78516 | 0.0789560375 | 0.01019057 | 350.2666
725.84473 | 3.5066128 | 354.38065 | 402.41345 | OUI | NON RUPTURE | 350.0002 | 0.78907 | 0.0794760875 | 0.01062112 | 351.3757
725.84863 | 3.5087645 | 355.15985 | 405.57654 | OUI | NON RUPTURE | 352.7513 | 0.79297 | 0.07974505 | 0.0107167 | 353.5241
725.85254 | 3.5115421 | 356.2395 | 407.35376 | OUI | NON RUPTURE | 354.297 | 0.79688 | 0.08009225 | 0.01101023 | 354.1892
725.85645 | 3.5156429 | 356.12527 | 407.10583 | OUI | NON RUPTURE | 354.0814 | 0.80079 | 0.08060485 | 0.01139139 | 355.818
725.86035 | 3.5167336 | 355.27298 | 411.09912 | OUI | NON RUPTURE | 357.5546 | 0.80469 | 0.0807411875 | 0.01149608 | 356.2101
725.86426 | 3.5214007 | 354.2984 | 408.00763 | OUI | NON RUPTURE | 354.8657 | 0.8086 | 0.081324575 | 0.0119657 | 357.6199
725.86816 | 3.5249591 | 354.18021 | 414.34088 | OUI | NON RUPTURE | 360.3741 | 0.8125 | 0.081769375 | 0.01232138 | 358.7243
725.87207 | 3.5275817 | 355.46802 | 410.54709 | OUI | NON RUPTURE | 357.0744 | 0.81641 | 0.0820972 | 0.01266191 | 358.5668
725.87598 | 3.5300255 | 356.36154 | 413.97876 | OUI | NON RUPTURE | 360.0591 | 0.82032 | 0.082402675 | 0.0128609 | 359.8863
725.87988 | 3.5332382 | 356.03076 | 413.58127 | OUI | NON RUPTURE | 359.7134 | 0.82422 | 0.0828042625 | 0.01322249 | 360.3819
725.88379 | 3.5364628 | 355.09564 | 415.11841 | OUI | NON RUPTURE | 361.0503 | 0.82813 | 0.0832073375 | 0.01340799 | 363.078
725.8877 | 3.5401225 | 354.18796 | 419.78107 | OUI | NON RUPTURE | 365.1057 | 0.83204 | 0.0836648 | 0.01376953 | 364.2667
725.8916 | 3.5425246 | 354.3064 | 417.85172 | OUI | NON RUPTURE | 363.4276 | 0.83594 | 0.0839650625 | 0.01397275 | 365.4692
725.89551 | 3.5456955 | 355.60715 | 422.54617 | OUI | NON RUPTURE | 367.5107 | 0.83985 | 0.084361425 | 0.01432699 | 365.9911
725.89941 | 3.5509646 | 356.25604 | 419.05191 | OUI | NON RUPTURE | 364.4715 | 0.84375 | 0.0850200625 | 0.01494299 | 366.5194
725.90332 | 3.5520494 | 355.7291 | 423.76114 | OUI | NON RUPTURE | 368.5674 | 0.84766 | 0.0851556625 | 0.0149509 | 368.1017
725.90723 | 3.5560071 | 354.7738 | 422.69031 | OUI | NON RUPTURE | 367.636 | 0.85157 | 0.085650375 | 0.01537798 | 368.9398
725.91113 | 3.5602808 | 353.98477 | 425.68845 | OUI | NON RUPTURE | 370.2437 | 0.85547 | 0.0861845875 | 0.01578544 | 370.5104
725.91504 | 3.5629869 | 354.4935 | 426.30191 | OUI | NON RUPTURE | 370.7772 | 0.85938 | 0.08652285 | 0.01617792 | 369.8386
725.91895 | 3.5668492 | 355.75836 | 424.14346 | OUI | NON RUPTURE | 368.8999 | 0.86329 | 0.0870056375 | 0.01659884 | 370.6052
725.92285 | 3.5678446 | 356.06567 | 428.06476 | OUI | NON RUPTURE | 372.3105 | 0.86719 | 0.0871300625 | 0.016674 | 371.2157
725.92676 | 3.5713792 | 355.34482 | 425.5473 | OUI | NON RUPTURE | 370.1209 | 0.8711 | 0.0875718875 | 0.01697195 | 372.9986
725.93066 | 3.5743177 | 354.31006 | 432.16449 | OUI | NON RUPTURE | 375.8762 | 0.875 | 0.0879392 | 0.01720759 | 374.6301
725.93457 | 3.5778344 | 353.65317 | 429.2991 | OUI | NON RUPTURE | 373.384 | 0.87891 | 0.0883787875 | 0.01765536 | 374.5288
725.93848 | 3.5809875 | 354.31238 | 431.93155 | OUI | NON RUPTURE | 375.6736 | 0.88282 | 0.088772925 | 0.0179692 | 375.5238
725.94238 | 3.5846472 | 355.53687 | 431.58701 | OUI | NON RUPTURE | 375.374 | 0.88672 | 0.0892303875 | 0.01838104 | 376.0892
725.94629 | 3.587693 | 355.64011 | 433.23166 | OUI | NON RUPTURE | 376.8044 | 0.89063 | 0.0896111125 | 0.0185889 | 378.2311
725.9502 | 3.5918057 | 354.92859 | 436.51248 | OUI | NON RUPTURE | 379.6579 | 0.89454 | 0.0901252 | 0.01906819 | 378.6624
725.9541 | 3.5944164 | 353.91443 | 434.22324 | OUI | NON RUPTURE | 377.6668 | 0.89844 | 0.0904515375 | 0.01933274 | 379.428
725.95801 | 3.5970569 | 353.37973 | 438.27319 | OUI | NON RUPTURE | 381.1893 | 0.90235 | 0.0907816 | 0.01967056 | 379.3319
725.96191 | 3.6013126 | 354.2908 | 434.00223 | OUI | NON RUPTURE | 377.4746 | 0.90625 | 0.0913135625 | 0.02019226 | 379.459
725.96582 | 3.6044717 | 355.29306 | 438.56543 | OUI | NON RUPTURE | 381.4434 | 0.91016 | 0.09170845 | 0.02050356 | 380.4948
725.96973 | 3.6068559 | 355.24078 | 436.38394 | OUI | NON RUPTURE | 379.5461 | 0.91407 | 0.092006475 | 0.02081125 | 380.3751
725.97363 | 3.6097229 | 354.38318 | 438.29019 | OUI | NON RUPTURE | 381.2041 | 0.91797 | 0.09236485 | 0.02106451 | 381.6776
725.97754 | 3.6132932 | 353.45309 | 439.37921 | OUI | NON RUPTURE | 382.1512 | 0.92188 | 0.0928111375 | 0.0215002 | 381.8089
725.98145 | 3.6168337 | 353.09756 | 438.5921 | OUI | NON RUPTURE | 381.4666 | 0.92579 | 0.0932537 | 0.02181779 | 383.3575
725.98535 | 3.6199212 | 354.23083 | 442.94012 | OUI | NON RUPTURE | 385.2483 | 0.92969 | 0.0936396375 | 0.02216101 | 383.8868
725.98926 | 3.6226809 | 355.2074 | 439.80923 | OUI | NON RUPTURE | 382.5252 | 0.9336 | 0.0939846 | 0.02246853 | 384.3508
725.99316 | 3.6247313 | 355.01047 | 444.00708 | OUI | NON RUPTURE | 386.1763 | 0.9375 | 0.0942409 | 0.02271035 | 384.5303
725.99707 | 3.6278963 | 354.14215 | 440.22192 | OUI | NON RUPTURE | 382.8842 | 0.94141 | 0.094636525 | 0.02309682 | 384.6437
726.00098 | 3.6320925 | 353.22168 | 444.26782 | OUI | NON RUPTURE | 386.4031 | 0.94532 | 0.09516105 | 0.02350406 | 386.0971
726.00488 | 3.6348641 | 356.22516 | 443.56403 | OUI | NON RUPTURE | 385.791 | 0.94922 | 0.0955075 | 0.02383379 | 386.3042
726.00879 | 3.6380529 | 356.37323 | 444.7442 | OUI | NON RUPTURE | 386.8175 | 0.95313 | 0.0959061 | 0.02408572 | 388.1217
726.0127 | 3.640455 | 355.59189 | 447.74338 | OUI | NON RUPTURE | 389.426 | 0.95704 | 0.0962063625 | 0.02439611 | 387.9962
726.0166 | 3.6442578 | 354.57224 | 444.4556 | OUI | NON RUPTURE | 386.5664 | 0.96094 | 0.0966817125 | 0.02484286 | 388.3506
726.02051 | 3.647691 | 353.9418 | 448.55823 | OUI | NON RUPTURE | 390.1347 | 0.96485 | 0.0971108625 | 0.02524867 | 388.6398
726.02441 | 3.6504507 | 354.73682 | 445.12064 | OUI | NON RUPTURE | 387.1449 | 0.96875 | 0.097455825 | 0.02552177 | 389.5303
726.02832 | 3.6547542 | 355.86249 | 450.60599 | OUI | NON RUPTURE | 391.9158 | 0.97266 | 0.0979937625 | 0.02595129 | 390.8737
726.03223 | 3.6561787 | 355.92194 | 448.20978 | OUI | NON RUPTURE | 389.8316 | 0.97657 | 0.098171825 | 0.02619209 | 390.0964
726.03613 | 3.6591291 | 355.07059 | 448.81851 | OUI | NON RUPTURE | 390.3611 | 0.98047 | 0.098540625 | 0.02653093 | 390.4675
726.04004 | 3.6637247 | 354.04343 | 449.06326 | OUI | NON RUPTURE | 390.574 | 0.98438 | 0.099115075 | 0.02714468 | 389.9806
726.04395 | 3.6653638 | 353.57196 | 447.69888 | OUI | NON RUPTURE | 389.3873 | 0.98829 | 0.0993199625 | 0.02721262 | 391.6775
726.04785 | 3.6693335 | 354.63287 | 452.9653 | OUI | NON RUPTURE | 393.9678 | 0.99219 | 0.099816175 | 0.0276399 | 392.5317
726.05176 | 3.6737204 | 355.67334 | 449.66306 | OUI | NON RUPTURE | 391.0956 | 0.9961 | 0.1003645375 | 0.02816932 | 392.7664
726.05566 | 3.6752582 | 355.56894 | 453.50504 | OUI | NON RUPTURE | 394.4372 | 1 | 0.1005567625 | 0.02838897 | 392.4266
726.05957 | 3.6775053 | 354.74475 | 448.88168 | OUI | NON RUPTURE | 390.416 | 1.00391 | 0.10083765 | 0.0286961 | 392.1015
726.06348 | 3.6807835 | 353.78894 | 452.75732 | OUI | NON RUPTURE | 393.7869 | 1.00782 | 0.101247425 | 0.02896313 | 393.8703
726.06738 | 3.6845386 | 353.65442 | 452.9491 | OUI | NON RUPTURE | 393.9537 | 1.01172 | 0.1017168125 | 0.02939237 | 394.3678
726.07129 | 3.6884785 | 354.90533 | 453.90125 | OUI | NON RUPTURE | 394.7818 | 1.01563 | 0.1022093 | 0.0297668 | 395.8307
726.0752 | 3.6912501 | 355.76913 | 456.3132 | OUI | NON RUPTURE | 396.8796 | 1.01954 | 0.10255575 | 0.03015858 | 395.269
726.0791 | 3.6940038 | 355.46683 | 452.60947 | OUI | NON RUPTURE | 393.6583 | 1.02344 | 0.1028999625 | 0.03047535 | 395.609
726.08301 | 3.6974251 | 354.56042 | 457.09521 | OUI | NON RUPTURE | 397.5598 | 1.02735 | 0.103327625 | 0.03087991 | 395.8953
726.08691 | 3.7002563 | 353.64255 | 453.26779 | OUI | NON RUPTURE | 394.2309 | 1.03125 | 0.103681525 | 0.03121664 | 396.108
726.09082 | 3.7035227 | 353.82407 | 457.58435 | OUI | NON RUPTURE | 397.9852 | 1.03516 | 0.104089825 | 0.031566 | 396.8384
726.09473 | 3.7059963 | 355.09818 | 454.9473 | OUI | NON RUPTURE | 395.6916 | 1.03907 | 0.104399025 | 0.03191637 | 396.3283
726.09863 | 3.7094474 | 355.77017 | 456.41125 | OUI | NON RUPTURE | 396.9649 | 1.04297 | 0.1048304125 | 0.03229745 | 396.9517
726.10254 | 3.7129164 | 355.30182 | 456.38089 | OUI | NON RUPTURE | 396.9385 | 1.04688 | 0.1052640375 | 0.03274871 | 396.7331
726.10645 | 3.7151814 | 354.35461 | 455.90854 | OUI | NON RUPTURE | 396.5277 | 1.05079 | 0.1055471625 | 0.03289243 | 398.4606
726.11035 | 3.7186742 | 353.54752 | 460.35327 | OUI | NON RUPTURE | 400.3935 | 1.05469 | 0.1059837625 | 0.03333099 | 398.4362
726.11426 | 3.721559 | 353.9859 | 455.85254 | OUI | NON RUPTURE | 396.479 | 1.0586 | 0.1063443625 | 0.03371358 | 398.1637
726.11816 | 3.7254751 | 355.37457 | 459.72672 | OUI | NON RUPTURE | 399.8485 | 1.0625 | 0.106833875 | 0.03417742 | 398.4819
726.12207 | 3.7275851 | 355.82681 | 456.58405 | OUI | NON RUPTURE | 397.1152 | 1.06641 | 0.107097625 | 0.03438439 | 399.1855
726.12598 | 3.7324786 | 355.12762 | 461.34482 | OUI | NON RUPTURE | 401.2559 | 1.07032 | 0.1077093125 | 0.03484748 | 401.0269
726.12988 | 3.7361562 | 354.18082 | 460.81827 | OUI | NON RUPTURE | 400.7979 | 1.07422 | 0.1081690125 | 0.0353414 | 400.6028
726.13379 | 3.7394881 | 353.5065 | 460.3696 | OUI | NON RUPTURE | 400.4077 | 1.07813 | 0.1085855 | 0.03575061 | 400.693
726.1377 | 3.7417352 | 354.16013 | 461.02576 | OUI | NON RUPTURE | 400.9784 | 1.08204 | 0.1088663875 | 0.03613606 | 399.3973
726.1416 | 3.7451744 | 355.47534 | 457.39008 | OUI | NON RUPTURE | 397.8162 | 1.08594 | 0.1092962875 | 0.03652556 | 399.8979
726.14551 | 3.7472308 | 355.68018 | 462.17694 | OUI | NON RUPTURE | 401.9796 | 1.08985 | 0.1095533375 | 0.03672246 | 400.6433
726.14941 | 3.7515223 | 354.97293 | 459.104 | OUI | NON RUPTURE | 399.3069 | 1.09375 | 0.110089775 | 0.03720865 | 401.2659
726.15332 | 3.7539959 | 354.03214 | 463.60876 | OUI | NON RUPTURE | 403.225 | 1.09766 | 0.110398975 | 0.0374558 | 402.0348
726.15723 | 3.7571669 | 353.55823 | 460.87201 | OUI | NON RUPTURE | 400.8447 | 1.10157 | 0.11079535 | 0.03791197 | 401.2939
726.16113 | 3.7605464 | 354.51373 | 461.90494 | OUI | NON RUPTURE | 401.7431 | 1.10547 | 0.1112177875 | 0.03829392 | 401.7956
726.16504 | 3.762871 | 355.5708 | 462.02579 | OUI | NON RUPTURE | 401.8482 | 1.10938 | 0.1115083625 | 0.03860332 | 401.5623
726.16895 | 3.7665725 | 355.49667 | 461.36835 | OUI | NON RUPTURE | 401.2763 | 1.11329 | 0.11197105 | 0.03897272 | 402.7183
726.17285 | 3.7699223 | 354.6637 | 464.68405 | OUI | NON RUPTURE | 404.1602 | 1.11719 | 0.112389775 | 0.03942378 | 402.3176
726.17676 | 3.7715971 | 353.74155 | 460.44699 | OUI | NON RUPTURE | 400.475 | 1.1211 | 0.112599125 | 0.03963066 | 402.3482
726.18066 | 3.7758112 | 353.40878 | 464.75452 | OUI | NON RUPTURE | 404.2215 | 1.125 | 0.1131258875 | 0.04011017 | 402.9337
726.18457 | 3.7795365 | 354.5152 | 461.79333 | OUI | NON RUPTURE | 401.646 | 1.12891 | 0.11359155 | 0.04056784 | 403.0328
726.18848 | 3.7830114 | 355.56186 | 464.98233 | OUI | NON RUPTURE | 404.4196 | 1.13282 | 0.1140259125 | 0.04092837 | 403.9477
726.19238 | 3.7856221 | 355.436 | 463.89706 | OUI | NON RUPTURE | 403.4757 | 1.13672 | 0.11435225 | 0.04132352 | 403.095
726.19629 | 3.7875354 | 354.62927 | 463.02167 | OUI | NON RUPTURE | 402.7143 | 1.14063 | 0.1145914125 | 0.04154446 | 403.3208
726.2002 | 3.7907183 | 353.69818 | 464.41629 | OUI | NON RUPTURE | 403.9273 | 1.14454 | 0.114989275 | 0.04197033 | 402.9737
726.2041 | 3.7937403 | 353.59723 | 462.22357 | OUI | NON RUPTURE | 402.0202 | 1.14844 | 0.115367025 | 0.04220533 | 404.7426
726.20801 | 3.7969649 | 354.86691 | 468.4838 | OUI | NON RUPTURE | 407.465 | 1.15235 | 0.1157701 | 0.04254533 | 405.5242
726.21191 | 3.8012683 | 355.74292 | 464.02078 | OUI | NON RUPTURE | 403.5833 | 1.15625 | 0.116308025 | 0.04312834 | 404.9655
726.21582 | 3.8062572 | 355.44247 | 467.19922 | OUI | NON RUPTURE | 406.3478 | 1.16016 | 0.1169316375 | 0.0437572 | 404.9005
726.21973 | 3.8069189 | 354.84286 | 463.87112 | OUI | NON RUPTURE | 403.4531 | 1.16407 | 0.11701435 | 0.04391121 | 404.017
726.22363 | 3.810817 | 355.66113 | 465.16776 | OUI | NON RUPTURE | 404.5809 | 1.16797 | 0.1175016125 | 0.04431328 | 405.0727
726.22754 | 3.8131893 | 356.74908 | 466.29855 | OUI | NON RUPTURE | 405.5644 | 1.17188 | 0.11779815 | 0.04461694 | 404.9844
726.23145 | 3.8168728 | 356.74564 | 464.9649 | OUI | NON RUPTURE | 404.4045 | 1.17579 | 0.1182585875 | 0.04500047 | 405.9374
726.23535 | 3.8198292 | 355.89682 | 468.48984 | OUI | NON RUPTURE | 407.4703 | 1.17969 | 0.1186281375 | 0.04539764 | 405.5952
726.23926 | 3.8230956 | 354.85703 | 464.1781 | OUI | NON RUPTURE | 403.7201 | 1.1836 | 0.1190364375 | 0.0458108 | 405.5349
726.24316 | 3.8267255 | 354.36807 | 468.35117 | OUI | NON RUPTURE | 407.3497 | 1.1875 | 0.119490175 | 0.04622735 | 405.9957
726.24707 | 3.8294971 | 355.30997 | 465.23776 | OUI | NON RUPTURE | 404.6418 | 1.19141 | 0.119836625 | 0.04654201 | 406.3896
726.25098 | 3.8320243 | 356.33548 | 469.25699 | OUI | NON RUPTURE | 408.1375 | 1.19532 | 0.120152525 | 0.04677766 | 407.3841
726.25488 | 3.8356066 | 356.24161 | 467.52448 | OUI | NON RUPTURE | 406.6307 | 1.19922 | 0.1206003125 | 0.0473118 | 406.3141
726.25879 | 3.8383961 | 355.32889 | 466.79654 | OUI | NON RUPTURE | 405.9975 | 1.20313 | 0.120949 | 0.04760925 | 406.949
726.2627 | 3.8422346 | 354.36572 | 468.98441 | OUI | NON RUPTURE | 407.9004 | 1.20704 | 0.1214288125 | 0.04811996 | 406.5661
726.2666 | 3.8450539 | 354.21069 | 465.91611 | OUI | NON RUPTURE | 405.2318 | 1.21094 | 0.121781225 | 0.04839175 | 407.5651
726.27051 | 3.8475394 | 355.42719 | 471.28162 | OUI | NON RUPTURE | 409.8984 | 1.21485 | 0.1220919125 | 0.04867242 | 407.9371
726.27441 | 3.8519204 | 356.29413 | 466.77139 | OUI | NON RUPTURE | 405.9757 | 1.21875 | 0.1226395375 | 0.04926508 | 407.3791
726.27832 | 3.8542211 | 355.99744 | 469.9985 | OUI | NON RUPTURE | 408.7824 | 1.22266 | 0.122927125 | 0.04952571 | 407.7131
726.28223 | 3.8572431 | 355.07925 | 467.53949 | OUI | NON RUPTURE | 406.6437 | 1.22657 | 0.123304875 | 0.04991823 | 407.53
726.28613 | 3.8604021 | 354.1521 | 469.57755 | OUI | NON RUPTURE | 408.4163 | 1.23047 | 0.12369975 | 0.05023653 | 408.4789
726.29004 | 3.8643777 | 354.30203 | 469.72156 | OUI | NON RUPTURE | 408.5416 | 1.23438 | 0.1241967 | 0.0508454 | 407.0921
726.29395 | 3.8681686 | 355.55853 | 466.38855 | OUI | NON RUPTURE | 405.6427 | 1.23829 | 0.1246705625 | 0.05132927 | 406.9681
726.29785 | 3.8701117 | 356.18262 | 469.43643 | OUI | NON RUPTURE | 408.2936 | 1.24219 | 0.12491345 | 0.05161495 | 406.4378
726.30176 | 3.8731754 | 355.69678 | 465.16901 | OUI | NON RUPTURE | 404.582 | 1.2461 | 0.1252964125 | 0.05195514 | 406.9679
726.30566 | 3.8763762 | 354.65536 | 470.6554 | OUI | NON RUPTURE | 409.3538 | 1.25 | 0.1256965125 | 0.05225584 | 408.1995
726.30957 | 3.8784504 | 353.83435 | 468.00119 | OUI | NON RUPTURE | 407.0453 | 1.25391 | 0.1259557875 | 0.05250943 | 408.2699
726.31348 | 3.8825095 | 354.24728 | 470.81732 | OUI | NON RUPTURE | 409.4946 | 1.25782 | 0.126463175 | 0.05296753 | 408.8808
726.31738 | 3.8847268 | 355.64383 | 469.40585 | OUI | NON RUPTURE | 408.267 | 1.26172 | 0.1267403375 | 0.05331492 | 408.0105
726.32129 | 3.88785 | 356.10941 | 468.8161 | OUI | NON RUPTURE | 407.7541 | 1.26563 | 0.1271307375 | 0.0536485 | 408.7146
726.3252 | 3.8913012 | 355.49893 | 471.0249 | OUI | NON RUPTURE | 409.6752 | 1.26954 | 0.1275621375 | 0.0540977 | 408.494
726.3291 | 3.8957596 | 354.53131 | 468.30893 | OUI | NON RUPTURE | 407.3129 | 1.27344 | 0.1281194375 | 0.05459765 | 409.2047
726.33301 | 3.8980186 | 353.85825 | 472.65894 | OUI | NON RUPTURE | 411.0964 | 1.27735 | 0.1284018125 | 0.05490368 | 408.9115
726.33691 | 3.9021313 | 354.55042 | 467.63492 | OUI | NON RUPTURE | 406.7267 | 1.28125 | 0.1289159 | 0.05546237 | 408.3589
726.34082 | 3.9044797 | 355.87024 | 471.38809 | OUI | NON RUPTURE | 409.991 | 1.28516 | 0.12920945 | 0.0557132 | 408.8883
726.34473 | 3.9077461 | 356.16415 | 468.85223 | OUI | NON RUPTURE | 407.7855 | 1.28907 | 0.12961775 | 0.05612966 | 408.7871
726.34863 | 3.9113164 | 355.36771 | 471.1554 | OUI | NON RUPTURE | 409.7887 | 1.29297 | 0.1300640375 | 0.05648889 | 409.8659
726.35254 | 3.9145947 | 354.33115 | 471.33307 | OUI | NON RUPTURE | 409.9432 | 1.29688 | 0.130473825 | 0.05697762 | 408.8877
726.35645 | 3.9181054 | 353.71994 | 468.90585 | OUI | NON RUPTURE | 407.8321 | 1.30079 | 0.1309126625 | 0.05740212 | 409.0654
726.36035 | 3.9207458 | 354.53397 | 471.7417 | OUI | NON RUPTURE | 410.2986 | 1.30469 | 0.1312427125 | 0.05780316 | 408.1857
726.36426 | 3.9246082 | 355.73871 | 466.883 | OUI | NON RUPTURE | 406.0727 | 1.3086 | 0.1317255125 | 0.05828538 | 408.1929
726.36816 | 3.9254725 | 355.78012 | 471.75833 | OUI | NON RUPTURE | 410.3131 | 1.3125 | 0.13183355 | 0.05838552 | 408.2907
726.37207 | 3.9301276 | 355.03244 | 467.10782 | OUI | NON RUPTURE | 406.2683 | 1.31641 | 0.1324154375 | 0.05905664 | 407.185
726.37598 | 3.9320588 | 354.10071 | 469.21594 | OUI | NON RUPTURE | 408.1018 | 1.32032 | 0.1326568375 | 0.05929158 | 407.2651
726.37988 | 3.9365828 | 353.75012 | 467.29187 | OUI | NON RUPTURE | 406.4283 | 1.32422 | 0.1332223375 | 0.05990231 | 406.7045
726.38379 | 3.9400458 | 354.84933 | 467.92697 | OUI | NON RUPTURE | 406.9807 | 1.32813 | 0.1336552125 | 0.06023769 | 407.9127
726.3877 | 3.9407372 | 355.89011 | 470.0701 | OUI | NON RUPTURE | 408.8447 | 1.33204 | 0.1337416375 | 0.06035835 | 407.4885
726.3916 | 3.944087 | 355.77289 | 466.95142 | OUI | NON RUPTURE | 406.1322 | 1.33594 | 0.1341603625 | 0.06072394 | 408.1468
726.39551 | 3.9477527 | 354.95215 | 471.58398 | OUI | NON RUPTURE | 410.1614 | 1.33985 | 0.134618575 | 0.06116985 | 408.2994
726.39941 | 3.951025 | 354.01682 | 467.30215 | OUI | NON RUPTURE | 406.4373 | 1.34375 | 0.1350276125 | 0.06158651 | 408.2049
726.40332 | 3.9527595 | 353.82043 | 471.3667 | OUI | NON RUPTURE | 409.9724 | 1.34766 | 0.135244425 | 0.06171119 | 409.3465
726.40723 | 3.9569318 | 355.08096 | 469.92731 | OUI | NON RUPTURE | 408.7205 | 1.35157 | 0.1357659625 | 0.06224426 | 409.2036
726.41113 | 3.9605677 | 355.95911 | 471.03821 | OUI | NON RUPTURE | 409.6867 | 1.35547 | 0.13622045 | 0.06267669 | 409.477
726.41504 | 3.9641082 | 355.56372 | 470.55594 | OUI | NON RUPTURE | 409.2673 | 1.35938 | 0.1366630125 | 0.06324939 | 407.8643
726.41895 | 3.9668441 | 354.68469 | 467.32983 | OUI | NON RUPTURE | 406.4614 | 1.36329 | 0.137005 | 0.0636245 | 407.4539
726.42285 | 3.9698482 | 353.7663 | 469.61215 | OUI | NON RUPTURE | 408.4464 | 1.36719 | 0.1373805125 | 0.06403726 | 406.9923
726.42676 | 3.973645 | 353.88193 | 466.26849 | OUI | NON RUPTURE | 405.5383 | 1.3711 | 0.1378551125 | 0.06445912 | 407.6459
726.43066 | 3.9761245 | 355.16461 | 471.11511 | OUI | NON RUPTURE | 409.7536 | 1.375 | 0.13816505 | 0.06473476 | 408.0709
726.43457 | 3.9807975 | 356.29831 | 467.2457 | OUI | NON RUPTURE | 406.3882 | 1.37891 | 0.138749175 | 0.06539559 | 407.1204
726.43848 | 3.9830923 | 355.24442 | 468.92941 | OUI | NON RUPTURE | 407.8526 | 1.38282 | 0.139036025 | 0.06569496 | 406.9653
726.44238 | 3.985548 | 354.74252 | 466.88895 | OUI | NON RUPTURE | 406.0779 | 1.38672 | 0.1393429875 | 0.06609393 | 405.8251
726.44629 | 3.9900839 | 355.7601 | 466.30762 | OUI | NON RUPTURE | 405.5723 | 1.39063 | 0.139909975 | 0.0665873 | 406.7374
726.4502 | 3.9928615 | 356.84406 | 468.98676 | OUI | NON RUPTURE | 407.9025 | 1.39454 | 0.140257175 | 0.06694509 | 406.6062
726.4541 | 3.995049 | 356.74835 | 466.00592 | OUI | NON RUPTURE | 405.3099 | 1.39844 | 0.1405306125 | 0.06720969 | 406.7157
726.45801 | 3.9984226 | 355.9227 | 469.23862 | OUI | NON RUPTURE | 408.1215 | 1.40235 | 0.1409523125 | 0.06769297 | 405.9526
726.46191 | 4.0016532 | 354.95248 | 464.25125 | OUI | NON RUPTURE | 403.7838 | 1.40625 | 0.1413561375 | 0.06813542 | 405.4739
726.46582 | 4.003602 | 354.65839 | 468.13776 | OUI | NON RUPTURE | 407.1641 | 1.41016 | 0.1415997375 | 0.06832167 | 406.1846
726.46973 | 4.008162 | 355.82785 | 465.88541 | OUI | NON RUPTURE | 405.2051 | 1.41407 | 0.1421697375 | 0.06893008 | 405.7087
726.47363 | 4.010993 | 356.40826 | 467.04352 | OUI | NON RUPTURE | 406.2123 | 1.41797 | 0.1425236125 | 0.06925101 | 406.1169
726.47754 | 4.0137887 | 356.24628 | 466.8241 | OUI | NON RUPTURE | 406.0215 | 1.42188 | 0.142873075 | 0.06971346 | 404.7169
726.48145 | 4.0172396 | 355.30435 | 463.8241 | OUI | NON RUPTURE | 403.4122 | 1.42579 | 0.1433044375 | 0.07015461 | 404.5956
726.48535 | 4.0187893 | 354.23816 | 466.5452 | OUI | NON RUPTURE | 405.7789 | 1.42969 | 0.14349815 | 0.07036568 | 404.3805
726.48926 | 4.022646 | 353.97665 | 463.32953 | OUI | NON RUPTURE | 402.9821 | 1.4336 | 0.1439802375 | 0.07080176 | 404.9506
726.49316 | 4.0265503 | 355.12695 | 467.85602 | OUI | NON RUPTURE | 406.919 | 1.4375 | 0.144468275 | 0.07130933 | 404.7086
726.49707 | 4.0299835 | 356.02634 | 462.77307 | OUI | NON RUPTURE | 402.4981 | 1.44141 | 0.144897425 | 0.07185876 | 403.2181
726.50098 | 4.0320992 | 355.71072 | 464.42859 | OUI | NON RUPTURE | 403.938 | 1.44532 | 0.1451618875 | 0.07210304 | 403.4682
726.50488 | 4.0348291 | 354.75549 | 463.3483 | OUI | NON RUPTURE | 402.9984 | 1.44922 | 0.145503125 | 0.07247898 | 403.0381
726.50879 | 4.0381012 | 353.74023 | 463.43958 | OUI | NON RUPTURE | 403.0778 | 1.45313 | 0.1459121375 | 0.07283631 | 403.6786
726.5127 | 4.0422201 | 353.75632 | 464.82101 | OUI | NON RUPTURE | 404.2793 | 1.45704 | 0.146427 | 0.07345279 | 402.4194
726.5166 | 4.0458441 | 354.99805 | 460.54404 | OUI | NON RUPTURE | 400.5594 | 1.46094 | 0.14688 | 0.0739046 | 402.4341
726.52051 | 4.0473819 | 355.60333 | 464.85483 | OUI | NON RUPTURE | 404.3087 | 1.46485 | 0.147072225 | 0.07410221 | 402.3674
726.52441 | 4.0509462 | 355.03116 | 460.39081 | OUI | NON RUPTURE | 400.4261 | 1.46875 | 0.1475177625 | 0.07455652 | 402.2587
726.52832 | 4.0551367 | 354.00647 | 464.60474 | OUI | NON RUPTURE | 404.0912 | 1.47266 | 0.148041575 | 0.07504805 | 402.6588
726.53223 | 4.0580568 | 353.16296 | 461.31082 | OUI | NON RUPTURE | 401.2263 | 1.47657 | 0.1484065875 | 0.07552269 | 401.3003
726.53613 | 4.0606499 | 353.50696 | 461.48087 | OUI | NON RUPTURE | 401.3742 | 1.48047 | 0.148730725 | 0.07582549 | 401.5646
726.54004 | 4.0640235 | 354.77811 | 461.9187 | OUI | NON RUPTURE | 401.755 | 1.48438 | 0.149152425 | 0.07628495 | 401.0968
726.54395 | 4.0675459 | 355.29233 | 460.40518 | OUI | NON RUPTURE | 400.4386 | 1.48829 | 0.149592725 | 0.07667145 | 401.7634
726.54785 | 4.0712175 | 354.71323 | 463.45142 | OUI | NON RUPTURE | 403.0881 | 1.49219 | 0.150051675 | 0.07720637 | 400.8221
726.55176 | 4.0739179 | 353.79462 | 458.24063 | OUI | NON RUPTURE | 398.556 | 1.4961 | 0.150389225 | 0.07762219 | 399.8522
726.55566 | 4.0757418 | 353.11823 | 461.22113 | OUI | NON RUPTURE | 401.1483 | 1.5 | 0.1506172125 | 0.07790483 | 399.175
726.55957 | 4.079318 | 353.69638 | 456.68341 | OUI | NON RUPTURE | 397.2016 | 1.50391 | 0.1510642375 | 0.07838808 | 398.726
726.56348 | 4.0827093 | 355.0116 | 460.18881 | OUI | NON RUPTURE | 400.2504 | 1.50782 | 0.15148815 | 0.07869904 | 400.1257
726.56738 | 4.0865183 | 355.28995 | 459.90204 | OUI | NON RUPTURE | 400.001 | 1.51172 | 0.151964275 | 0.07920117 | 399.8034
726.57129 | 4.0901842 | 354.54367 | 459.44766 | OUI | NON RUPTURE | 399.6058 | 1.51563 | 0.1524225125 | 0.07964394 | 399.9951
726.5752 | 4.092443 | 353.63187 | 460.34283 | OUI | NON RUPTURE | 400.3844 | 1.51954 | 0.1527048625 | 0.08007457 | 398.1577
726.5791 | 4.0971756 | 353.10098 | 455.2225 | OUI | NON RUPTURE | 395.931 | 1.52344 | 0.1532964375 | 0.08071251 | 397.5832
726.58301 | 4.0976706 | 353.99759 | 459.02176 | OUI | NON RUPTURE | 399.2354 | 1.52735 | 0.1533583125 | 0.08075523 | 397.8205
726.58691 | 4.1015568 | 355.19998 | 455.76825 | OUI | NON RUPTURE | 396.4056 | 1.53125 | 0.1538440875 | 0.08119415 | 398.4012
726.59082 | 4.1051207 | 355.19986 | 460.35703 | OUI | NON RUPTURE | 400.3968 | 1.53516 | 0.154289575 | 0.0816106 | 398.761
726.59473 | 4.1090069 | 354.46542 | 456.59558 | OUI | NON RUPTURE | 397.1252 | 1.53907 | 0.15477535 | 0.08223798 | 397.0063
726.59863 | 4.1101875 | 353.52933 | 456.32211 | OUI | NON RUPTURE | 396.8874 | 1.54297 | 0.154922925 | 0.08238505 | 397.0125
726.60254 | 4.1139245 | 353.07117 | 456.60977 | OUI | NON RUPTURE | 397.1376 | 1.54688 | 0.15539005 | 0.08290008 | 396.4189
726.60645 | 4.1174593 | 354.0723 | 454.95712 | OUI | NON RUPTURE | 395.7002 | 1.55079 | 0.1558319 | 0.08329405 | 397.0122
726.61035 | 4.1201234 | 355.0571 | 457.97409 | OUI | NON RUPTURE | 398.3242 | 1.55469 | 0.1561649125 | 0.08367158 | 396.4606
726.61426 | 4.1238728 | 354.92386 | 453.68872 | OUI | NON RUPTURE | 394.597 | 1.5586 | 0.1566335875 | 0.08416143 | 396.1981
726.61816 | 4.1274428 | 354.12561 | 457.37057 | OUI | NON RUPTURE | 397.7993 | 1.5625 | 0.1570798375 | 0.0846678 | 395.4532
726.62207 | 4.1301546 | 353.18439 | 451.97583 | OUI | NON RUPTURE | 393.1072 | 1.56641 | 0.1574188125 | 0.08509729 | 394.3315
726.62598 | 4.1329026 | 353.03531 | 454.79126 | OUI | NON RUPTURE | 395.5559 | 1.57032 | 0.1577623125 | 0.08537631 | 395.1306
726.62988 | 4.1349945 | 354.22397 | 453.81323 | OUI | NON RUPTURE | 394.7053 | 1.57422 | 0.1580238 | 0.08570234 | 394.3308
726.63379 | 4.1384459 | 355.09143 | 452.95215 | OUI | NON RUPTURE | 393.9563 | 1.57813 | 0.158455225 | 0.0860824 | 394.9673
726.6377 | 4.1423979 | 354.81659 | 455.27679 | OUI | NON RUPTURE | 395.9782 | 1.58204 | 0.158949225 | 0.08665041 | 394.0502
726.6416 | 4.1468978 | 353.93103 | 450.84326 | OUI | NON RUPTURE | 392.1221 | 1.58594 | 0.1595117125 | 0.08723383 | 393.7909
726.64551 | 4.1479468 | 353.02216 | 454.68057 | OUI | NON RUPTURE | 395.4596 | 1.58985 | 0.1596428375 | 0.08739119 | 393.4658
726.64941 | 4.1520715 | 353.15082 | 450.09564 | OUI | NON RUPTURE | 391.4719 | 1.59375 | 0.160158425 | 0.08794632 | 392.9758
726.65332 | 4.1545811 | 354.49298 | 453.55386 | OUI | NON RUPTURE | 394.4797 | 1.59766 | 0.160472125 | 0.08828862 | 392.6214
726.65723 | 4.1585979 | 355.2142 | 449.28064 | OUI | NON RUPTURE | 390.763 | 1.60157 | 0.160974225 | 0.08891662 | 391.0613
726.66113 | 4.1615367 | 354.75375 | 449.96643 | OUI | NON RUPTURE | 391.3595 | 1.60547 | 0.161341575 | 0.08924508 | 391.5431
726.66504 | 4.1634979 | 353.72275 | 450.38861 | OUI | NON RUPTURE | 391.7267 | 1.60938 | 0.161586725 | 0.08956439 | 390.6242
726.66895 | 4.1664958 | 352.8959 | 447.85352 | OUI | NON RUPTURE | 389.5218 | 1.61329 | 0.1619614625 | 0.0898923 | 391.2045
726.67285 | 4.170692 | 353.23825 | 451.72284 | OUI | NON RUPTURE | 392.8871 | 1.61719 | 0.1624859875 | 0.09046347 | 390.6264
726.67676 | 4.1732607 | 354.65247 | 446.52429 | OUI | NON RUPTURE | 388.3657 | 1.6211 | 0.162807075 | 0.09084852 | 389.8338
726.68066 | 4.1754484 | 355.14536 | 449.9003 | OUI | NON RUPTURE | 391.302 | 1.625 | 0.1630805375 | 0.09114015 | 389.6088
726.68457 | 4.1785359 | 354.55997 | 446.00681 | OUI | NON RUPTURE | 387.9156 | 1.62891 | 0.163466475 | 0.09156832 | 389.0854
726.68848 | 4.1820407 | 353.59869 | 448.69678 | OUI | NON RUPTURE | 390.2552 | 1.63282 | 0.163904575 | 0.09196007 | 389.6598
726.69238 | 4.1859984 | 352.93893 | 447.32761 | OUI | NON RUPTURE | 389.0644 | 1.63672 | 0.1643992875 | 0.09253517 | 388.6636
726.69629 | 4.1902781 | 353.67163 | 446.40598 | OUI | NON RUPTURE | 388.2628 | 1.64063 | 0.16493425 | 0.09306942 | 388.6725
726.7002 | 4.1928053 | 354.91827 | 447.34818 | OUI | NON RUPTURE | 389.0823 | 1.64454 | 0.16525015 | 0.09351341 | 387.0852
726.7041 | 4.1952729 | 355.06183 | 442.75595 | OUI | NON RUPTURE | 385.0882 | 1.64844 | 0.1655586 | 0.09384551 | 386.7922
726.70801 | 4.1977406 | 354.37042 | 446.67447 | OUI | NON RUPTURE | 388.4963 | 1.65235 | 0.1658670625 | 0.09417849 | 386.4884
726.71191 | 4.2019901 | 353.34854 | 442.05725 | OUI | NON RUPTURE | 384.4805 | 1.65625 | 0.16639825 | 0.09477017 | 385.7388
726.71582 | 4.2052627 | 355.69876 | 444.95074 | OUI | NON RUPTURE | 386.9971 | 1.66016 | 0.166807325 | 0.0952099 | 385.3589
726.71973 | 4.2084455 | 356.38565 | 441.18375 | OUI | NON RUPTURE | 383.7207 | 1.66407 | 0.167205175 | 0.0957117 | 384.0708
726.72363 | 4.2123613 | 355.83096 | 441.98877 | OUI | NON RUPTURE | 384.4209 | 1.66797 | 0.16769465 | 0.09615721 | 384.6156
726.72754 | 4.2141495 | 354.8031 | 442.4364 | OUI | NON RUPTURE | 384.8102 | 1.67188 | 0.167918175 | 0.09647518 | 383.4454
726.73145 | 4.2171717 | 353.97421 | 439.29785 | OUI | NON RUPTURE | 382.0805 | 1.67579 | 0.16829595 | 0.09685906 | 383.3697
726.73535 | 4.2208552 | 354.327 | 442.26245 | OUI | NON RUPTURE | 384.6589 | 1.67969 | 0.1687563875 | 0.09738364 | 382.5749
726.73926 | 4.2242885 | 355.70203 | 437.47015 | OUI | NON RUPTURE | 380.4908 | 1.6836 | 0.16918555 | 0.09786137 | 381.973
726.74316 | 4.2260051 | 356.20563 | 440.87848 | OUI | NON RUPTURE | 383.4552 | 1.6875 | 0.169400125 | 0.09808343 | 381.8803
726.74707 | 4.2297182 | 355.62073 | 437.25681 | OUI | NON RUPTURE | 380.3053 | 1.69141 | 0.1698642625 | 0.09856854 | 381.6204
726.75098 | 4.2320609 | 354.68079 | 440.28094 | OUI | NON RUPTURE | 382.9355 | 1.69532 | 0.1701571 | 0.09884284 | 381.85
726.75488 | 4.2358994 | 353.97601 | 437.78488 | OUI | NON RUPTURE | 380.7646 | 1.69922 | 0.1706369125 | 0.09945844 | 380.1674
726.75879 | 4.2399526 | 354.61368 | 436.4118 | OUI | NON RUPTURE | 379.5703 | 1.70313 | 0.1711435625 | 0.09995501 | 380.2924
726.7627 | 4.2421875 | 355.92697 | 438.07224 | OUI | NON RUPTURE | 381.0145 | 1.70704 | 0.171422925 | 0.1003073 | 379.3884
726.7666 | 4.2458415 | 356.10068 | 434.33295 | OUI | NON RUPTURE | 377.7622 | 1.71094 | 0.171879675 | 0.1007727 | 379.2814
726.77051 | 4.2489824 | 355.41437 | 437.82617 | OUI | NON RUPTURE | 380.8005 | 1.71485 | 0.1722722875 | 0.1012279 | 378.5054
726.77441 | 4.2519569 | 354.49011 | 432.54868 | OUI | NON RUPTURE | 376.2104 | 1.71875 | 0.1726441 | 0.1016963 | 377.3091
726.77832 | 4.2560158 | 353.92438 | 435.07526 | OUI | NON RUPTURE | 378.4079 | 1.72266 | 0.1731514625 | 0.1022775 | 376.3939
726.78223 | 4.2587876 | 354.69171 | 430.44415 | OUI | NON RUPTURE | 374.3799 | 1.72657 | 0.1734979375 | 0.102749 | 374.8449
726.78613 | 4.2603674 | 355.77682 | 431.51331 | OUI | NON RUPTURE | 375.3098 | 1.73047 | 0.1736954125 | 0.1028961 | 375.4687
726.79004 | 4.2642236 | 355.72046 | 431.87857 | OUI | NON RUPTURE | 375.6275 | 1.73438 | 0.1741774375 | 0.1034476 | 374.6086
726.79395 | 4.2672157 | 354.91931 | 429.53543 | OUI | NON RUPTURE | 373.5896 | 1.73829 | 0.17455145 | 0.1038208 | 374.6179
726.79785 | 4.2708216 | 353.88748 | 431.89999 | OUI | NON RUPTURE | 375.6462 | 1.74219 | 0.1750021875 | 0.1043553 | 373.5804
726.80176 | 4.2736473 | 353.39273 | 427.14975 | OUI | NON RUPTURE | 371.5146 | 1.7461 | 0.1753554 | 0.104734 | 373.2642
726.80566 | 4.2754769 | 354.36011 | 431.17279 | OUI | NON RUPTURE | 375.0137 | 1.75 | 0.1755841 | 0.1049688 | 373.1888
726.80957 | 4.2803407 | 355.48099 | 426.97644 | OUI | NON RUPTURE | 371.3639 | 1.75391 | 0.176192075 | 0.1056748 | 371.9737
726.81348 | 4.2837858 | 355.41287 | 428.37866 | OUI | NON RUPTURE | 372.5835 | 1.75782 | 0.1766227125 | 0.1061573 | 371.3317
726.81738 | 4.2863965 | 354.6181 | 425.50021 | OUI | NON RUPTURE | 370.0799 | 1.76172 | 0.17694905 | 0.10666 | 369.1458
726.82129 | 4.2895794 | 353.66699 | 423.35208 | OUI | NON RUPTURE | 368.2116 | 1.76563 | 0.1773469125 | 0.1070676 | 369.0256
726.8252 | 4.291296 | 353.49673 | 425.22397 | OUI | NON RUPTURE | 369.8397 | 1.76954 | 0.1775614875 | 0.1073349 | 368.3719
726.8291 | 4.2955217 | 354.73965 | 421.84888 | OUI | NON RUPTURE | 366.9042 | 1.77344 | 0.1780897 | 0.1078659 | 368.3375
726.83301 | 4.2999268 | 355.60669 | 425.14474 | OUI | NON RUPTURE | 369.7708 | 1.77735 | 0.1786403375 | 0.1085099 | 367.1811
726.83691 | 4.3025789 | 355.33447 | 419.18976 | OUI | NON RUPTURE | 364.5914 | 1.78125 | 0.17897185 | 0.1089566 | 365.7539
726.84082 | 4.3061676 | 354.37628 | 421.86288 | OUI | NON RUPTURE | 366.9164 | 1.78516 | 0.1794204375 | 0.1094187 | 365.5853
726.84473 | 4.3103337 | 353.37491 | 418.80219 | OUI | NON RUPTURE | 364.2543 | 1.78907 | 0.1799412 | 0.1100332 | 364.4244
726.84863 | 4.3112097 | 353.43448 | 419.19333 | OUI | NON RUPTURE | 364.5945 | 1.79297 | 0.1800507 | 0.1101373 | 364.4909
726.85254 | 4.3146191 | 354.71915 | 418.95517 | OUI | NON RUPTURE | 364.3874 | 1.79688 | 0.180476875 | 0.1106816 | 363.0276
726.85645 | 4.3170033 | 355.48633 | 415.82846 | OUI | NON RUPTURE | 361.6679 | 1.80079 | 0.1807749 | 0.1109814 | 363.0055
726.86035 | 4.321784 | 355.07471 | 418.90436 | OUI | NON RUPTURE | 364.3432 | 1.80469 | 0.1813724875 | 0.1116651 | 361.9381
726.86426 | 4.3254318 | 354.12659 | 413.37378 | OUI | NON RUPTURE | 359.5329 | 1.8086 | 0.1818284625 | 0.1121698 | 361.3341
726.86816 | 4.3268499 | 353.28326 | 417.51556 | OUI | NON RUPTURE | 363.1353 | 1.8125 | 0.182005725 | 0.1123833 | 360.8854
726.87207 | 4.3299494 | 353.68076 | 412.34192 | OUI | NON RUPTURE | 358.6355 | 1.81641 | 0.1823931625 | 0.1129287 | 358.9282
726.87598 | 4.333025 | 355.09943 | 413.01495 | OUI | NON RUPTURE | 359.2209 | 1.82032 | 0.1827776125 | 0.1133616 | 358.3277
726.87988 | 4.3357611 | 355.59915 | 410.96115 | OUI | NON RUPTURE | 357.4346 | 1.82422 | 0.183119625 | 0.1138163 | 356.9316
726.88379 | 4.3393555 | 355.01096 | 409.80469 | OUI | NON RUPTURE | 356.4287 | 1.82813 | 0.183568925 | 0.1142134 | 357.5788
726.8877 | 4.3423772 | 354.04129 | 412.44925 | OUI | NON RUPTURE | 358.7288 | 1.83204 | 0.1839466375 | 0.1146741 | 356.5498
726.8916 | 4.3445945 | 353.36835 | 407.43857 | OUI | NON RUPTURE | 354.3708 | 1.83594 | 0.1842238 | 0.1150311 | 355.5608
726.89551 | 4.3489814 | 354.01349 | 410.17499 | OUI | NON RUPTURE | 356.7508 | 1.83985 | 0.1847721625 | 0.1156751 | 354.3753
726.89941 | 4.3518305 | 355.24319 | 404.71262 | OUI | NON RUPTURE | 351.9999 | 1.84375 | 0.1851283 | 0.1161181 | 353.2994
726.90332 | 4.3537321 | 355.38742 | 407.70081 | OUI | NON RUPTURE | 354.5989 | 1.84766 | 0.185366 | 0.1163471 | 353.4074
726.90723 | 4.356843 | 354.60779 | 404.96109 | OUI | NON RUPTURE | 352.216 | 1.85157 | 0.1857548625 | 0.1168245 | 352.3095
726.91113 | 4.3613911 | 353.5788 | 405.17609 | OUI | NON RUPTURE | 352.403 | 1.85547 | 0.186323375 | 0.1173942 | 352.2948
726.91504 | 4.3635664 | 353.13852 | 404.92725 | OUI | NON RUPTURE | 352.1866 | 1.85938 | 0.1865952875 | 0.11783 | 350.2645
726.91895 | 4.3672743 | 354.04083 | 400.50739 | OUI | NON RUPTURE | 348.3424 | 1.86329 | 0.187058775 | 0.1183638 | 349.3937
726.92285 | 4.3700099 | 355.26166 | 402.92499 | OUI | NON RUPTURE | 350.4451 | 1.86719 | 0.187400725 | 0.118804 | 348.1755
726.92676 | 4.3720665 | 355.33783 | 397.70612 | OUI | NON RUPTURE | 345.906 | 1.8711 | 0.1876578 | 0.1191034 | 347.6508
726.93066 | 4.3768406 | 354.57901 | 401.71829 | OUI | NON RUPTURE | 349.3956 | 1.875 | 0.1882545625 | 0.1197296 | 347.2863
726.93457 | 4.3806672 | 353.65698 | 396.86807 | OUI | NON RUPTURE | 345.1771 | 1.87891 | 0.1887328875 | 0.1203541 | 345.4751
726.93848 | 4.3836474 | 353.31848 | 397.55341 | OUI | NON RUPTURE | 345.7731 | 1.88282 | 0.1891054125 | 0.1207759 | 344.8651
726.94238 | 4.3858528 | 354.33517 | 395.46545 | OUI | NON RUPTURE | 343.9571 | 1.88672 | 0.1893810875 | 0.1211951 | 343.0866
726.94629 | 4.3893156 | 355.39429 | 393.46378 | OUI | NON RUPTURE | 342.2162 | 1.89063 | 0.1898139375 | 0.1216295 | 343.0666
726.9502 | 4.3929696 | 355.27884 | 395.41928 | OUI | NON RUPTURE | 343.917 | 1.89454 | 0.1902706875 | 0.1222145 | 341.4779
726.9541 | 4.3955746 | 354.39157 | 389.8107 | OUI | NON RUPTURE | 339.0389 | 1.89844 | 0.1905963125 | 0.1226395 | 340.2463
726.95801 | 4.3981314 | 353.40442 | 392.58704 | OUI | NON RUPTURE | 341.4536 | 1.90235 | 0.1909159125 | 0.1230295 | 339.3741
726.96191 | 4.4023094 | 353.26443 | 387.80518 | OUI | NON RUPTURE | 337.2946 | 1.90625 | 0.1914381625 | 0.1235851 | 338.9607
726.96582 | 4.4037161 | 354.39914 | 391.63632 | OUI | NON RUPTURE | 340.6267 | 1.91016 | 0.191614 | 0.1237427 | 339.1864
726.96973 | 4.4094267 | 355.29944 | 388.32419 | OUI | NON RUPTURE | 337.746 | 1.91407 | 0.192327825 | 0.1245703 | 337.7765
726.97363 | 4.410398 | 354.98749 | 388.39429 | OUI | NON RUPTURE | 337.807 | 1.91797 | 0.1924492375 | 0.1247338 | 337.2551
726.97754 | 4.4125738 | 354.13443 | 387.12531 | OUI | NON RUPTURE | 336.7033 | 1.92188 | 0.1927212125 | 0.1251712 | 335.2054
726.98145 | 4.417038 | 353.13849 | 383.68103 | OUI | NON RUPTURE | 333.7076 | 1.92579 | 0.1932792375 | 0.1257277 | 335.2242
726.98535 | 4.4198394 | 353.13327 | 387.16846 | OUI | NON RUPTURE | 336.7408 | 1.92969 | 0.1936294125 | 0.1261574 | 334.2385
726.98926 | 4.4229984 | 354.37225 | 381.41437 | OUI | NON RUPTURE | 331.7362 | 1.9336 | 0.1940242875 | 0.1266488 | 333.0424
726.99316 | 4.4263959 | 355.02124 | 384.418 | OUI | NON RUPTURE | 334.3486 | 1.9375 | 0.194448975 | 0.1271742 | 331.7951
726.99707 | 4.4307289 | 354.52463 | 378.54623 | OUI | NON RUPTURE | 329.2416 | 1.94141 | 0.1949906 | 0.1278808 | 329.7504
727.00098 | 4.4325352 | 354.07678 | 379.71616 | OUI | NON RUPTURE | 330.2591 | 1.94532 | 0.1952163875 | 0.1281253 | 329.5185
727.00488 | 4.4358015 | 354.97296 | 378.01297 | OUI | NON RUPTURE | 328.7778 | 1.94922 | 0.195624675 | 0.1286467 | 328.117
727.00879 | 4.4393182 | 355.96323 | 376.49344 | OUI | NON RUPTURE | 327.4562 | 1.95313 | 0.1960642625 | 0.1290806 | 328.187
727.0127 | 4.4424891 | 355.73853 | 378.17398 | OUI | NON RUPTURE | 328.9178 | 1.95704 | 0.196460625 | 0.1296232 | 326.3752
727.0166 | 4.4455767 | 354.82669 | 372.32724 | OUI | NON RUPTURE | 323.8326 | 1.96094 | 0.196846575 | 0.1300986 | 325.2666
727.02051 | 4.4488907 | 353.86578 | 375.62466 | OUI | NON RUPTURE | 326.7005 | 1.96485 | 0.197260825 | 0.1305918 | 324.2883
727.02441 | 4.4525862 | 353.57706 | 370.07758 | OUI | NON RUPTURE | 321.876 | 1.96875 | 0.1977227625 | 0.1311323 | 323.315
727.02832 | 4.456377 | 354.66672 | 373.38657 | OUI | NON RUPTURE | 324.754 | 1.97266 | 0.1981966125 | 0.1316586 | 322.6654
727.03223 | 4.4580221 | 355.5625 | 368.58386 | OUI | NON RUPTURE | 320.5768 | 1.97657 | 0.19840225 | 0.1320589 | 320.2528
727.03613 | 4.4604836 | 355.22894 | 367.83881 | OUI | NON RUPTURE | 319.9288 | 1.98047 | 0.1987099375 | 0.1324036 | 319.7942
727.04004 | 4.4652405 | 354.28534 | 367.52939 | OUI | NON RUPTURE | 319.6597 | 1.98438 | 0.19930455 | 0.1331224 | 318.2556
727.04395 | 4.467833 | 353.29111 | 364.30084 | OUI | NON RUPTURE | 316.8516 | 1.98829 | 0.1996286125 | 0.133425 | 318.522
727.04785 | 4.4715109 | 353.27524 | 368.14191 | OUI | NON RUPTURE | 320.1924 | 1.99219 | 0.20008835 | 0.1339631 | 317.5505
727.05176 | 4.4739127 | 354.63864 | 362.06693 | OUI | NON RUPTURE | 314.9087 | 1.9961 | 0.200388575 | 0.1344012 | 315.8422
727.05566 | 4.4768276 | 355.42554 | 364.2135 | OUI | NON RUPTURE | 316.7757 | 2 | 0.2007529375 | 0.1348928 | 314.2658
727.05957 | 4.4810534 | 354.95032 | 358.44199 | OUI | NON RUPTURE | 311.7559 | 2.00391 | 0.2012811625 | 0.1355746 | 312.3624
727.06348 | 4.4831872 | 354.01266 | 359.83664 | OUI | NON RUPTURE | 312.9689 | 2.00782 | 0.2015478875 | 0.1358714 | 311.9902
727.06738 | 4.485786 | 353.16977 | 357.58606 | OUI | NON RUPTURE | 311.0114 | 2.01172 | 0.2018727375 | 0.1363384 | 310.2281
727.07129 | 4.4894934 | 353.5369 | 355.78473 | OUI | NON RUPTURE | 309.4447 | 2.01563 | 0.2023361625 | 0.1368092 | 310.1369
727.0752 | 4.4922352 | 354.95584 | 357.37634 | OUI | NON RUPTURE | 310.829 | 2.01954 | 0.2026788875 | 0.1372714 | 308.6557
727.0791 | 4.4952154 | 355.4794 | 352.37878 | OUI | NON RUPTURE | 306.4824 | 2.02344 | 0.2030514125 | 0.1377057 | 307.8914
727.08301 | 4.497963 | 354.91452 | 355.61871 | OUI | NON RUPTURE | 309.3003 | 2.02735 | 0.2033948625 | 0.1381376 | 306.795
727.08691 | 4.5005026 | 353.94324 | 349.85782 | OUI | NON RUPTURE | 304.2898 | 2.03125 | 0.2037123125 | 0.1385449 | 305.6814
727.09082 | 4.504323 | 353.24246 | 353.05783 | OUI | NON RUPTURE | 307.073 | 2.03516 | 0.2041898625 | 0.1390541 | 305.2895
727.09473 | 4.5091867 | 353.87161 | 348.95667 | OUI | NON RUPTURE | 303.506 | 2.03907 | 0.204797825 | 0.1398697 | 302.7166
727.09863 | 4.5111179 | 354.72055 | 347.14142 | OUI | NON RUPTURE | 301.9272 | 2.04297 | 0.205039225 | 0.1402103 | 301.4872
727.10254 | 4.5143723 | 355.1597 | 346.12964 | OUI | NON RUPTURE | 301.0472 | 2.04688 | 0.205446025 | 0.1407831 | 299.4298
727.10645 | 4.5187235 | 354.50598 | 342.41049 | OUI | NON RUPTURE | 297.8124 | 2.05079 | 0.205989925 | 0.1413406 | 299.2617
727.11035 | 4.5208931 | 353.49142 | 345.74316 | OUI | NON RUPTURE | 300.711 | 2.05469 | 0.206261125 | 0.1416996 | 298.174
727.11426 | 4.5254707 | 352.72043 | 339.90933 | OUI | NON RUPTURE | 295.637 | 2.0586 | 0.206833325 | 0.1424015 | 296.5661
727.11816 | 4.5277238 | 353.28793 | 342.04562 | OUI | NON RUPTURE | 297.4951 | 2.0625 | 0.2071149625 | 0.1428356 | 294.677
727.12207 | 4.5302391 | 354.62845 | 335.56543 | OUI | NON RUPTURE | 291.8589 | 2.06641 | 0.207429375 | 0.1433212 | 292.5557
727.12598 | 4.5336723 | 354.91553 | 337.16757 | OUI | NON RUPTURE | 293.2524 | 2.07032 | 0.207858525 | 0.1437785 | 292.2074
727.12988 | 4.5361462 | 354.26511 | 334.7645 | OUI | NON RUPTURE | 291.1623 | 2.07422 | 0.2081677625 | 0.1442882 | 289.7225
727.13379 | 4.5392094 | 353.3519 | 331.45364 | OUI | NON RUPTURE | 288.2827 | 2.07813 | 0.2085506625 | 0.1447856 | 288.3037
727.1377 | 4.543644 | 352.82016 | 331.50192 | OUI | NON RUPTURE | 288.3247 | 2.08204 | 0.2091049875 | 0.1455423 | 285.7962
727.1416 | 4.5458317 | 353.66498 | 325.68762 | OUI | NON RUPTURE | 283.2677 | 2.08594 | 0.20937845 | 0.1459098 | 284.6309
727.14551 | 4.5501289 | 354.77802 | 328.82242 | OUI | NON RUPTURE | 285.9942 | 2.08985 | 0.2099156 | 0.1465738 | 283.0594
727.14941 | 4.5532408 | 354.76935 | 322.07382 | OUI | NON RUPTURE | 280.1246 | 2.09375 | 0.2103045875 | 0.1471942 | 280.1923
727.15332 | 4.5552611 | 353.9527 | 322.22952 | OUI | NON RUPTURE | 280.26 | 2.09766 | 0.210557125 | 0.1476494 | 277.6807
727.15723 | 4.5594511 | 352.94763 | 316.29852 | OUI | NON RUPTURE | 275.1015 | 2.10157 | 0.211080875 | 0.148482 | 273.8533
727.16113 | 4.5614662 | 352.52133 | 313.42838 | OUI | NON RUPTURE | 272.6052 | 2.10547 | 0.2113327625 | 0.1489563 | 271.0968
727.16504 | 4.5654178 | 353.45016 | 309.95999 | OUI | NON RUPTURE | 269.5885 | 2.10938 | 0.2118267125 | 0.1499883 | 264.4298
727.16895 | 4.5684156 | 354.57178 | 298.0975 | OUI | NON RUPTURE | 259.2711 | 2.11329 | 0.2122014375 | 0.1516239 | 248.8053
727.17285 | 4.5713305 | 354.45435 | 274.03134 | OUI | RUPTURE | 238.3395 | 2.11719 | 0.2125658 | 0.1554442 | 205.9821
727.17676 | 4.5761704 | 353.67429 | 199.62541 | OUI | RUPTURE | 173.6247 | 2.1211 | 0.2131707875 | 0.1595006 | 163.2128
727.18066 | 4.5777082 | 352.73401 | 175.68321 | OUI | RUPTURE | 152.8009 | 2.125 | 0.2133630125 | 0.1617042 | 138.2888
727.18457 | 4.5823812 | 352.51611 | 142.31244 | OUI | RUPTURE | 123.7766 | 2.12891 | 0.2139471375 | 0.1652135 | 102.0419
727.18848 | 4.5852184 | 353.75681 | 92.333374 | OUI | RUPTURE | 80.3072 | 2.13282 | 0.2143017875 | 0.1682088 | 69.32078
727.19238 | 4.5889797 | 354.71579 | 67.070061 | OUI | RUPTURE | 58.33436 | 2.13672 | 0.21477195 | 0.169795 | 55.49043
727.19629 | 4.5920134 | 354.483 | 60.530422 | OUI | RUPTURE | 52.6465 | 2.14063 | 0.2151511625 | 0.170438 | 52.22166
727.2002 | 4.5938849 | 353.61978 | 59.553501 | OUI | RUPTURE | 51.79682 | 2.14454 | 0.2153851 | 0.1710329 | 47.74959
727.2041 | 4.5988083 | 352.63416 | 50.246883 | OUI | RUPTURE | 43.70236 | 2.14844 | 0.216000525 | 0.1719941 | 43.46427
727.20801 | 4.6007872 | 352.76724 | 49.699383 | OUI | RUPTURE | 43.22617 | 2.15235 | 0.2162478875 | 0.172777 | 36.82801
727.21191 | 4.6041069 | 354.07584 | 34.986774 | OUI | RUPTURE | 30.42984 | 2.15625 | 0.21666285 | 0.1738703 | 28.42291
727.21582 | 4.607338 | 354.73062 | 30.371824 | OUI | RUPTURE | 26.41597 | 2.16016 | 0.2170667375 | 0.1754319 | 14.07736
727.21973 | 4.6084046 | 354.21478 | 1.9991188 | OUI | RUPTURE | 1.738739 | 2.16407 | 0.2172000625 | 0.1764976 | 2.523442
727.22363 | 4.614222 | 353.18701 | 3.8035469 | OUI | RUPTURE | 3.308145 | 2.16797 | 0.2179272375 | 0.1771471 | 3.485984
727.22754 | 4.6177206 | 352.29846 | 4.2124887 | OUI | RUPTURE | 3.663823 | 2.17188 | 0.2183645625 | 0.1777206 | 1.799095
727.23145 | 4.6200037 | 352.6684 | -0.075462744 | OUI | RUPTURE | -0.06563392 | 2.17579 | 0.21864995 | 0.1779668 | 2.284511
727.23535 | 4.6226797 | 354.0936 | 5.3287063 | OUI | RUPTURE | 4.634656 | 2.17969 | 0.21898445 | 0.1784093 | 0.9453725
727.23926 | 4.6267328 | 354.49408 | -3.1548181 | OUI | RUPTURE | -2.743911 | 2.1836 | 0.2194910875 | 0.1789579 | 0.4254702
727.24316 | 4.6286163 | 353.91757 | 4.1331887 | OUI | RUPTURE | 3.594852 | 2.1875 | 0.219726525 | 0.1791785 | 0.6093925
727.24707 | 4.6328011 | 352.96164 | -2.7318881 | OUI | RUPTURE | -2.376067 | 2.19141 | 0.220249625 | 0.1798122 | -0.7609999
727.25098 | 4.6357813 | 352.28845 | 0.98196554 | OUI | RUPTURE | 0.8540671 | 2.19532 | 0.22062215 | 0.1801489 | -0.3165185
727.25488 | 4.6387434 | 352.99252 | -1.7098012 | OUI | RUPTURE | -1.487104 | 2.19922 | 0.2209924125 | 0.180695 | -2.495891
727.25879 | 4.6432853 | 354.35852 | -4.0295115 | OUI | RUPTURE | -3.504678 | 2.20313 | 0.22156015 | 0.1811605 | -1.228619
727.2627 | 4.6459494 | 354.64795 | 1.2042979 | OUI | RUPTURE | 1.047441 | 2.20704 | 0.2218931625 | 0.1815554 | -1.995853
727.2666 | 4.6482086 | 353.95584 | -5.7937694 | OUI | RUPTURE | -5.039146 | 2.21094 | 0.2221755625 | 0.1817618 | -1.053833
727.27051 | 4.6504378 | 353.00711 | 3.3704751 | OUI | RUPTURE | 2.93148 | 2.21485 | 0.2224542125 | 0.1820334 | -0.9665253
727.27441 | 4.6543064 | 352.53018 | -5.5930042 | OUI | RUPTURE | -4.86453 | 2.21875 | 0.2229377875 | 0.1826092 | -2.10938
727.27832 | 4.6574235 | 353.85318 | 0.74247599 | OUI | RUPTURE | 0.6457705 | 2.22266 | 0.223327425 | 0.1829449 | -1.440824
727.28223 | 4.6619892 | 355.04169 | -4.055656 | OUI | RUPTURE | -3.527418 | 2.22657 | 0.2238981375 | 0.1836054 | -2.553417
727.28613 | 4.663837 | 354.97885 | -1.815937 | OUI | RUPTURE | -1.579416 | 2.23047 | 0.2241291125 | 0.1836784 | -0.5954763
727.29004 | 4.6671925 | 354.20441 | 0.44663671 | OUI | RUPTURE | 0.3884635 | 2.23438 | 0.22454855 | 0.1842133 | -2.026162
727.29395 | 4.6700358 | 353.29541 | -5.1058059 | OUI | RUPTURE | -4.440788 | 2.23829 | 0.2249039625 | 0.1845131 | -1.338114
727.29785 | 4.67307 | 352.96533 | 2.0288072 | OUI | RUPTURE | 1.76456 | 2.24219 | 0.2252832375 | 0.1849754 | -2.366901
727.30176 | 4.676652 | 353.9971 | -7.4715052 | OUI | RUPTURE | -6.498362 | 2.2461 | 0.2257309875 | 0.1854125 | -2.234378
727.30566 | 4.6789169 | 355.04541 | 2.3335428 | OUI | RUPTURE | 2.029605 | 2.25 | 0.2260141 | 0.1855864 | -0.8812343
727.30957 | 4.6826124 | 354.9444 | -4.3599448 | OUI | RUPTURE | -3.792074 | 2.25391 | 0.2264760375 | 0.1861304 | -1.898479
727.31348 | 4.6852469 | 354.14233 | -0.0056158751 | OUI | RUPTURE | -0.004884422 | 2.25782 | 0.22680535 | 0.1863728 | -0.8205444
727.31738 | 4.6890078 | 353.2435 | -1.8812296 | OUI | RUPTURE | -1.636204 | 2.26172 | 0.2272754625 | 0.1869974 | -2.735804
727.32129 | 4.6909571 | 353.1268 | -4.4097633 | OUI | RUPTURE | -3.835403 | 2.26563 | 0.227519125 | 0.1871175 | -1.203785
727.3252 | 4.6944141 | 354.36566 | 1.6416539 | OUI | RUPTURE | 1.427833 | 2.26954 | 0.22795125 | 0.1876303 | -2.203399
727.3291 | 4.6975431 | 355.26535 | -6.7083793 | OUI | RUPTURE | -5.834631 | 2.27344 | 0.228342375 | 0.1879604 | -1.447519
727.33301 | 4.7000051 | 354.90784 | 3.3798022 | OUI | RUPTURE | 2.939592 | 2.27735 | 0.228650125 | 0.1882594 | -1.339729
727.33691 | 4.7022161 | 353.96997 | -6.460515 | OUI | RUPTURE | -5.61905 | 2.28125 | 0.2289265 | 0.1886288 | -2.492652
727.34082 | 4.706687 | 353.00616 | 0.72865051 | OUI | RUPTURE | 0.6337457 | 2.28516 | 0.2294853625 | 0.1890606 | -0.9180709
727.34473 | 4.7087727 | 352.98386 | -2.8397586 | OUI | RUPTURE | -2.469888 | 2.28907 | 0.229746075 | 0.1894341 | -2.314726
727.34863 | 4.7118607 | 354.19818 | -2.4829643 | OUI | RUPTURE | -2.159565 | 2.29297 | 0.230132075 | 0.1897015 | -0.8458131
727.35254 | 4.7151446 | 354.84863 | 0.5380134 | OUI | RUPTURE | 0.4679386 | 2.29688 | 0.2305425625 | 0.1902275 | -2.277166
727.35645 | 4.7184286 | 354.36145 | -5.7743654 | OUI | RUPTURE | -5.02227 | 2.30079 | 0.2309530625 | 0.1905776 | -1.527889
727.36035 | 4.7223749 | 353.375 | 2.2609787 | OUI | RUPTURE | 1.966492 | 2.30469 | 0.23144635 | 0.1911257 | -2.208071
727.36426 | 4.7261772 | 352.54858 | -7.3384471 | OUI | RUPTURE | -6.382634 | 2.3086 | 0.2319216375 | 0.1915882 | -2.049663
727.36816 | 4.7277927 | 352.94611 | 2.6252377 | OUI | RUPTURE | 2.283307 | 2.3125 | 0.232123575 | 0.1917073 | -1.022933
727.37207 | 4.7320547 | 354.34229 | -4.9774766 | OUI | RUPTURE | -4.329174 | 2.31641 | 0.232656325 | 0.1923536 | -2.429219
727.37598 | 4.7343969 | 354.89038 | -0.60852385 | OUI | RUPTURE | -0.5292652 | 2.32032 | 0.2329491 | 0.1925421 | -1.137906
727.37988 | 4.7377229 | 354.31793 | -2.0080967 | OUI | RUPTURE | -1.746547 | 2.32422 | 0.23336485 | 0.1930762 | -2.603648
727.38379 | 4.7404823 | 353.36508 | -3.9790034 | OUI | RUPTURE | -3.460749 | 2.32813 | 0.233709775 | 0.1932833 | -0.8962834
727.3877 | 4.7440648 | 352.66849 | 1.9179959 | OUI | RUPTURE | 1.668182 | 2.33204 | 0.2341575875 | 0.1938174 | -1.965238
727.3916 | 4.7462997 | 353.38345 | -6.4370689 | OUI | RUPTURE | -5.598658 | 2.33594 | 0.23443695 | 0.1940585 | -1.491732
727.39551 | 4.7496676 | 354.75186 | 3.0068238 | OUI | RUPTURE | 2.615193 | 2.33985 | 0.2348579375 | 0.1944902 | -1.624106
727.39941 | 4.751873 | 354.94308 | -6.7414622 | OUI | RUPTURE | -5.863405 | 2.34375 | 0.2351336125 | 0.194832 | -2.443268
727.40332 | 4.7553539 | 354.21558 | 1.1231564 | OUI | RUPTURE | 0.9768683 | 2.34766 | 0.235568725 | 0.1951559 | -1.065422
727.40723 | 4.7584591 | 354.21274 | -3.5730982 | OUI | RUPTURE | -3.107712 | 2.35157 | 0.235956875 | 0.1956382 | -2.231542
727.41113 | 4.7627506 | 355.55515 | -1.5583425 | OUI | RUPTURE | -1.355373 | 2.35547 | 0.2364933125 | 0.1960386 | -0.5459506
727.41504 | 4.7657847 | 356.24112 | 0.30292663 | OUI | RUPTURE | 0.2634712 | 2.35938 | 0.236872575 | 0.1965753 | -2.496863
727.41895 | 4.7681389 | 355.82706 | -6.0444746 | OUI | RUPTURE | -5.257198 | 2.36329 | 0.23716685 | 0.1968026 | -1.666907
727.42285 | 4.7709346 | 354.88123 | 2.2114139 | OUI | RUPTURE | 1.923383 | 2.36719 | 0.2375163125 | 0.1971891 | -2.125807
727.42676 | 4.7754345 | 354.02167 | -7.0997167 | OUI | RUPTURE | -6.174997 | 2.3711 | 0.2380788 | 0.1977109 | -1.622557
727.43066 | 4.7777357 | 354.32083 | 3.3686404 | OUI | RUPTURE | 2.929884 | 2.375 | 0.23836645 | 0.1979429 | -0.9323778
727.43457 | 4.7816873 | 355.59671 | -5.5126472 | OUI | RUPTURE | -4.79464 | 2.37891 | 0.2388604 | 0.1985798 | -2.703852
727.43848 | 4.7845068 | 356.03714 | -0.70487148 | OUI | RUPTURE | -0.6130638 | 2.38282 | 0.2392128375 | 0.198821 | -1.325118
727.44238 | 4.786849 | 355.38165 | -2.3422437 | OUI | RUPTURE | -2.037173 | 2.38672 | 0.2395056125 | 0.1992254 | -2.708496
727.44629 | 4.7911644 | 354.30649 | -3.8859551 | OUI | RUPTURE | -3.37982 | 2.39063 | 0.2400450375 | 0.1996079 | -0.7645204
727.4502 | 4.793376 | 353.50705 | 2.1279371 | OUI | RUPTURE | 1.850779 | 2.39454 | 0.2403214875 | 0.1999903 | -2.07721
727.4541 | 4.7972679 | 354.07779 | -6.9044905 | OUI | RUPTURE | -6.005199 | 2.39844 | 0.240807975 | 0.2004568 | -1.829532
727.45801 | 4.7983885 | 355.3558 | 2.6974733 | OUI | RUPTURE | 2.346135 | 2.40235 | 0.24094805 | 0.2006065 | -1.948524
727.46191 | 4.8022389 | 355.64316 | -7.178113 | OUI | RUPTURE | -6.243183 | 2.40625 | 0.24142935 | 0.2011219 | -2.370744
727.46582 | 4.8047009 | 354.93579 | 1.7265766 | OUI | RUPTURE | 1.501695 | 2.41016 | 0.2417371 | 0.2012948 | -0.7005025
727.46973 | 4.8089981 | 353.96964 | -3.3373852 | OUI | RUPTURE | -2.9027 | 2.41407 | 0.24227425 | 0.201955 | -2.225234
727.47363 | 4.8117757 | 353.50653 | -1.7795502 | OUI | RUPTURE | -1.547769 | 2.41797 | 0.24262145 | 0.2021985 | -0.9396914
727.47754 | 4.8141899 | 354.29276 | -0.38127416 | OUI | RUPTURE | -0.3316142 | 2.42188 | 0.242923225 | 0.2026542 | -2.846842
727.48145 | 4.8174801 | 355.48254 | -6.1650505 | OUI | RUPTURE | -5.362069 | 2.42579 | 0.2433345 | 0.2029496 | -1.411305
727.48535 | 4.8220692 | 355.53589 | 2.9197497 | OUI | RUPTURE | 2.53946 | 2.42969 | 0.2439081375 | 0.2035434 | -1.660915
727.48926 | 4.8258781 | 354.7717 | -6.7390313 | OUI | RUPTURE | -5.86129 | 2.4336 | 0.24438425 | 0.2040133 | -1.583802
727.49316 | 4.827529 | 353.84845 | 3.0970714 | OUI | RUPTURE | 2.693686 | 2.4375 | 0.2445906125 | 0.2041813 | -1.109517
727.49707 | 4.8310161 | 353.46844 | -5.6484108 | OUI | RUPTURE | -4.91272 | 2.44141 | 0.2450265 | 0.2047448 | -2.69037
727.50098 | 4.8332157 | 354.42386 | -0.53810656 | OUI | RUPTURE | -0.4680196 | 2.44532 | 0.24530145 | 0.2048966 | -1.163813
727.50488 | 4.8371792 | 355.40048 | -2.1380861 | OUI | RUPTURE | -1.859606 | 2.44922 | 0.2457968875 | 0.2054979 | -2.475727
727.50879 | 4.8410473 | 355.21362 | -3.5548582 | OUI | RUPTURE | -3.091847 | 2.45313 | 0.2462804 | 0.2058242 | -0.5279934
727.5127 | 4.8438549 | 354.31369 | 2.340735 | OUI | RUPTURE | 2.03586 | 2.45704 | 0.24663135 | 0.2062979 | -2.049346
727.5166 | 4.8478308 | 353.33286 | -7.0532155 | OUI | RUPTURE | -6.134553 | 2.46094 | 0.2471283375 | 0.2067831 | -1.903197
727.52051 | 4.8500357 | 353.10406 | 2.676805 | OUI | RUPTURE | 2.328158 | 2.46485 | 0.24740395 | 0.2070564 | -1.874638
727.52441 | 4.8534036 | 354.23041 | -6.9875431 | OUI | RUPTURE | -6.077434 | 2.46875 | 0.2478249375 | 0.2075054 | -2.221233
727.52832 | 4.8566399 | 355.08881 | 1.8798071 | OUI | RUPTURE | 1.634967 | 2.47266 | 0.248229475 | 0.2077868 | -0.6957082
727.53223 | 4.8589764 | 354.74457 | -3.4795911 | OUI | RUPTURE | -3.026384 | 2.47657 | 0.2485215375 | 0.2082292 | -2.55847
727.53613 | 4.8620043 | 353.81955 | -2.4036224 | OUI | RUPTURE | -2.090557 | 2.48047 | 0.248900025 | 0.2085014 | -1.241168
727.54004 | 4.8657179 | 352.94086 | -0.45044813 | OUI | RUPTURE | -0.3917785 | 2.48438 | 0.249364225 | 0.2090936 | -2.828135
727.54395 | 4.8678694 | 352.92871 | -6.0528612 | OUI | RUPTURE | -5.264492 | 2.48829 | 0.2496331625 | 0.2092364 | -1.265116
727.54785 | 4.870945 | 354.24533 | 3.1437213 | OUI | RUPTURE | 2.73426 | 2.49219 | 0.2500176125 | 0.2096402 | -1.504848
727.55176 | 4.8749027 | 355.00269 | -6.6041269 | OUI | RUPTURE | -5.743957 | 2.4961 | 0.250512325 | 0.2101475 | -1.659995
727.55566 | 4.8766079 | 354.58203 | 2.7869618 | OUI | RUPTURE | 2.423967 | 2.5 | 0.250725475 | 0.2103515 | -1.547424
727.55957 | 4.8818827 | 353.57764 | -6.3452706 | OUI | RUPTURE | -5.518816 | 2.50391 | 0.251384825 | 0.2111246 | -2.956879
727.56348 | 4.883337 | 352.71609 | -0.45408493 | OUI | RUPTURE | -0.3949416 | 2.50782 | 0.2515666125 | 0.2111525 | -1.049415
727.56738 | 4.8866272 | 353.00217 | -1.9590486 | OUI | RUPTURE | -1.703888 | 2.51172 | 0.2519778875 | 0.2116685 | -2.34773
727.57129 | 4.8909607 | 354.32846 | -3.4395676 | OUI | RUPTURE | -2.991573 | 2.51563 | 0.252519575 | 0.2120774 | -0.7014827
727.5752 | 4.8932133 | 354.84854 | 1.8265052 | OUI | RUPTURE | 1.588608 | 2.51954 | 0.25280115 | 0.2125006 | -2.456885
727.5791 | 4.8968134 | 354.20099 | -7.4761219 | OUI | RUPTURE | -6.502377 | 2.52344 | 0.2532511625 | 0.2129284 | -2.181876
727.58301 | 4.8996568 | 353.18927 | 2.4588895 | OUI | RUPTURE | 2.138626 | 2.52735 | 0.2536065875 | 0.2132474 | -1.729812
727.58691 | 4.9029946 | 352.41327 | -6.4366007 | OUI | RUPTURE | -5.598251 | 2.53125 | 0.2540238125 | 0.2136869 | -2.006541
727.59082 | 4.9051762 | 353.00687 | 1.8225517 | OUI | RUPTURE | 1.585169 | 2.53516 | 0.2542965125 | 0.2138615 | -0.7908197
727.59473 | 4.9087706 | 354.35873 | -3.6410451 | OUI | RUPTURE | -3.166809 | 2.53907 | 0.2547458125 | 0.2144763 | -2.841419
727.59863 | 4.9123406 | 354.71368 | -2.8928113 | OUI | RUPTURE | -2.51603 | 2.54297 | 0.2551920625 | 0.2148011 | -1.336433
727.60254 | 4.9154577 | 354.04193 | -0.18032268 | OUI | RUPTURE | -0.1568361 | 2.54688 | 0.2555817 | 0.2152743 | -2.371519
727.60645 | 4.9197793 | 352.99634 | -5.2729945 | OUI | RUPTURE | -4.586201 | 2.55079 | 0.2561219 | 0.2156977 | -0.9240933
727.61035 | 4.9197969 | 352.4538 | 3.1480379 | OUI | RUPTURE | 2.738014 | 2.55469 | 0.2561241 | 0.2157652 | -1.733276
727.61426 | 4.925662 | 353.38474 | -7.1337142 | OUI | RUPTURE | -6.204567 | 2.5586 | 0.2568572375 | 0.2165292 | -2.115569
727.61816 | 4.9264193 | 354.65881 | 2.2689533 | OUI | RUPTURE | 1.973428 | 2.5625 | 0.2569519 | 0.2165843 | -1.625414
727.62207 | 4.9311042 | 354.74283 | -6.0065999 | OUI | RUPTURE | -5.224256 | 2.56641 | 0.2575375125 | 0.2172537 | -2.66435
727.62598 | 4.9336729 | 353.96207 | -0.12008473 | OUI | RUPTURE | -0.104444 | 2.57032 | 0.2578586 | 0.2174188 | -0.730776
727.62988 | 4.9365878 | 353.02472 | -1.5603378 | OUI | RUPTURE | -1.357108 | 2.57422 | 0.2582229625 | 0.2179151 | -2.36664
727.63379 | 4.941493 | 352.68802 | -3.8817618 | OUI | RUPTURE | -3.376173 | 2.57813 | 0.2588361125 | 0.2184192 | -1.015341
727.6377 | 4.9435735 | 353.78357 | 1.5469804 | OUI | RUPTURE | 1.34549 | 2.58204 | 0.259096175 | 0.2188001 | -2.512249
727.6416 | 4.9470305 | 354.86874 | -7.3239069 | OUI | RUPTURE | -6.369988 | 2.58594 | 0.2595283 | 0.2191757 | -1.811235
727.64551 | 4.9502611 | 354.63388 | 3.1589646 | OUI | RUPTURE | 2.747518 | 2.58985 | 0.259932125 | 0.2195427 | -1.35537
727.64941 | 4.9536171 | 353.71851 | -6.2756429 | OUI | RUPTURE | -5.458257 | 2.59375 | 0.260351625 | 0.2199908 | -1.710224
727.65332 | 4.9541531 | 352.74234 | 2.3429747 | OUI | RUPTURE | 2.037808 | 2.59766 | 0.260418625 | 0.2199827 | -0.7796295
727.65723 | 4.9594283 | 352.58386 | -4.135736 | OUI | RUPTURE | -3.597067 | 2.60157 | 0.261078025 | 0.2208199 | -2.983072
727.66113 | 4.9625635 | 353.79102 | -2.7238507 | OUI | RUPTURE | -2.369076 | 2.60547 | 0.261469925 | 0.2210653 | -1.167626
727.66504 | 4.964942 | 354.56186 | 0.038889702 | OUI | RUPTURE | 0.03382442 | 2.60938 | 0.2617672375 | 0.2214582 | -2.351129
727.66895 | 4.9678621 | 354.26492 | -5.445322 | OUI | RUPTURE | -4.736083 | 2.61329 | 0.26213225 | 0.221714 | -0.9985505
727.67285 | 4.9721537 | 353.34549 | 3.1491508 | OUI | RUPTURE | 2.738982 | 2.61719 | 0.2626687 | 0.2223281 | -1.960599
727.67676 | 4.9747763 | 352.51212 | -7.6575556 | OUI | RUPTURE | -6.660179 | 2.6211 | 0.262996525 | 0.2226799 | -2.257495
727.68066 | 4.9776077 | 352.64261 | 2.4664354 | OUI | RUPTURE | 2.145189 | 2.625 | 0.26335045 | 0.2229608 | -1.35313
727.68457 | 4.9816847 | 353.99139 | -5.5779634 | OUI | RUPTURE | -4.851449 | 2.62891 | 0.263860075 | 0.2235451 | -2.278584
727.68848 | 4.9836102 | 354.68637 | 0.33834949 | OUI | RUPTURE | 0.2942804 | 2.63282 | 0.2641007625 | 0.2236375 | -0.4399099
727.69238 | 4.9860716 | 354.27582 | -1.3499241 | OUI | RUPTURE | -1.1741 | 2.63672 | 0.2644084375 | 0.224106 | -2.432952
727.69629 | 4.9901009 | 353.33115 | -4.2446585 | OUI | RUPTURE | -3.691803 | 2.64063 | 0.2649121 | 0.2245166 | -1.280306
727.7002 | 4.9923601 | 352.4494 | 1.3005897 | OUI | RUPTURE | 1.131191 | 2.64454 | 0.2651945 | 0.2248969 | -2.493348
727.7041 | 4.9961329 | 352.74402 | -7.0340533 | OUI | RUPTURE | -6.117887 | 2.64844 | 0.2656661 | 0.2252857 | -1.467039
727.70801 | 4.9998579 | 354.01624 | 3.6605914 | OUI | RUPTURE | 3.183809 | 2.65235 | 0.266131725 | 0.2257264 | -1.158462
727.71191 | 5.0034227 | 354.48538 | -6.3244791 | OUI | RUPTURE | -5.500733 | 2.65625 | 0.266577325 | 0.2262428 | -2.035218
727.71582 | 5.0059676 | 353.94321 | 1.6444875 | OUI | RUPTURE | 1.430297 | 2.66016 | 0.2668954375 | 0.2264864 | -1.112824
727.71973 | 5.0104084 | 353.02222 | -4.2034311 | OUI | RUPTURE | -3.655945 | 2.66407 | 0.2674505375 | 0.2271863 | -2.906339
727.72363 | 5.0123272 | 352.18436 | -2.4797091 | OUI | RUPTURE | -2.156734 | 2.66797 | 0.2676903875 | 0.227254 | -0.7737708
727.72754 | 5.01436 | 352.56061 | 0.70041978 | OUI | RUPTURE | 0.609192 | 2.67188 | 0.2679444875 | 0.2275953 | -1.853622
727.73145 | 5.0179777 | 353.96823 | -4.9628315 | OUI | RUPTURE | -4.316436 | 2.67579 | 0.2683967 | 0.2279665 | -0.8503015
727.73535 | 5.0221801 | 354.44943 | 3.0075595 | OUI | RUPTURE | 2.615833 | 2.67969 | 0.268922 | 0.2285916 | -2.08711
727.73926 | 5.0264359 | 353.83737 | -7.806879 | OUI | RUPTURE | -6.790054 | 2.6836 | 0.269453975 | 0.2291368 | -2.251347
727.74316 | 5.0277176 | 352.8046 | 2.6298966 | OUI | RUPTURE | 2.28736 | 2.6875 | 0.2696141875 | 0.2292101 | -1.173751
727.74707 | 5.0303402 | 351.99881 | -5.3289418 | OUI | RUPTURE | -4.634861 | 2.69141 | 0.2699420125 | 0.229619 | -2.177982
727.75098 | 5.0346556 | 352.60452 | 0.32066369 | OUI | RUPTURE | 0.2788981 | 2.69532 | 0.2704814375 | 0.2300368 | -0.6713033
727.75488 | 5.037415 | 353.91275 | -1.8643285 | OUI | RUPTURE | -1.621505 | 2.69922 | 0.2708263625 | 0.2305532 | -2.795951
727.75879 | 5.0406098 | 354.24115 | -4.5649729 | OUI | RUPTURE | -3.970397 | 2.70313 | 0.2712257125 | 0.2308338 | -1.324083
727.7627 | 5.0423679 | 353.48178 | 1.5202374 | OUI | RUPTURE | 1.322231 | 2.70704 | 0.271445475 | 0.2311226 | -2.179745
727.7666 | 5.0465941 | 352.44287 | -6.5325713 | OUI | RUPTURE | -5.681721 | 2.71094 | 0.27197375 | 0.2315689 | -1.163842
727.77051 | 5.0494852 | 351.83707 | 3.8563111 | OUI | RUPTURE | 3.354037 | 2.71485 | 0.2723351375 | 0.2319349 | -1.22112
727.77441 | 5.0531921 | 352.7157 | -6.6642814 | OUI | RUPTURE | -5.796276 | 2.71875 | 0.2727985 | 0.2324855 | -2.303007
727.77832 | 5.0553265 | 353.87323 | 1.3685063 | OUI | RUPTURE | 1.190262 | 2.72266 | 0.2730653 | 0.2326708 | -1.292302
727.78223 | 5.0596657 | 353.90558 | -4.3401613 | OUI | RUPTURE | -3.774867 | 2.72657 | 0.2736077 | 0.2333358 | -2.811696
727.78613 | 5.0625381 | 353.13428 | -2.1253457 | OUI | RUPTURE | -1.848525 | 2.73047 | 0.27396675 | 0.2335139 | -0.5694544
727.79004 | 5.0655484 | 352.20691 | 0.8158828 | OUI | RUPTURE | 0.7096162 | 2.73438 | 0.2743430375 | 0.2340186 | -2.160466
727.79395 | 5.0684509 | 351.81396 | -5.7838836 | OUI | RUPTURE | -5.030548 | 2.73829 | 0.27470585 | 0.2343107 | -1.283931
727.79785 | 5.0714135 | 352.96048 | 2.8314791 | OUI | RUPTURE | 2.462686 | 2.74219 | 0.275076175 | 0.2347619 | -2.286737
727.80176 | 5.0764322 | 354.06528 | -8.0898399 | OUI | RUPTURE | -7.03616 | 2.7461 | 0.2757035125 | 0.2353928 | -2.331057
727.80566 | 5.0783992 | 353.9642 | 2.7295644 | OUI | RUPTURE | 2.374046 | 2.75 | 0.2759493875 | 0.2355251 | -0.9232825
727.80957 | 5.0812664 | 353.15207 | -4.8526564 | OUI | RUPTURE | -4.220611 | 2.75391 | 0.2763077875 | 0.2359735 | -2.03872
727.81348 | 5.0851288 | 352.26779 | 0.16461127 | OUI | RUPTURE | 0.1431711 | 2.75782 | 0.2767905875 | 0.2363599 | -0.8444228
727.81738 | 5.0888481 | 352.20752 | -2.1063652 | OUI | RUPTURE | -1.832017 | 2.76172 | 0.2772555 | 0.2369981 | -2.991282
727.82129 | 5.0906124 | 353.47952 | -4.7721014 | OUI | RUPTURE | -4.150548 | 2.76563 | 0.2774760375 | 0.2370713 | -1.166213
727.8252 | 5.0944271 | 354.36945 | 2.0903885 | OUI | RUPTURE | 1.818121 | 2.76954 | 0.277952875 | 0.2375977 | -1.780421
727.8291 | 5.0981283 | 354.08551 | -6.1844754 | OUI | RUPTURE | -5.378964 | 2.77344 | 0.278415525 | 0.2380095 | -1.149385
727.83301 | 5.0993738 | 353.24478 | 3.5414588 | OUI | RUPTURE | 3.080193 | 2.77735 | 0.2785712125 | 0.2382004 | -1.585618
727.83691 | 5.1034155 | 352.31989 | -7.1875939 | OUI | RUPTURE | -6.251429 | 2.78125 | 0.279076425 | 0.2387949 | -2.692218
727.84082 | 5.1070509 | 352.39694 | 0.99682713 | OUI | RUPTURE | 0.866993 | 2.78516 | 0.27953085 | 0.2391376 | -1.307565
727.84473 | 5.1098404 | 353.63916 | -4.0035787 | OUI | RUPTURE | -3.482123 | 2.78907 | 0.2798795375 | 0.2395802 | -2.471886
727.84863 | 5.1117001 | 354.21591 | -1.6805344 | OUI | RUPTURE | -1.461649 | 2.79297 | 0.280112 | 0.2396552 | -0.5203844
727.85254 | 5.1168022 | 353.69379 | 0.48390824 | OUI | RUPTURE | 0.4208805 | 2.79688 | 0.2807497625 | 0.2404397 | -2.338306
727.85645 | 5.1188173 | 352.82852 | -5.8608527 | OUI | RUPTURE | -5.097492 | 2.80079 | 0.28100165 | 0.2406188 | -1.436668
727.86035 | 5.1215229 | 354.51138 | 2.5572278 | OUI | RUPTURE | 2.224156 | 2.80469 | 0.28133985 | 0.2410144 | -2.148444
727.86426 | 5.1239967 | 355.4039 | -7.4975843 | OUI | RUPTURE | -6.521044 | 2.8086 | 0.281649075 | 0.2413117 | -1.999887
727.86816 | 5.1274958 | 355.27322 | 2.8988347 | OUI | RUPTURE | 2.521269 | 2.8125 | 0.2820864625 | 0.2416657 | -0.9675054
727.87207 | 5.1309404 | 354.39862 | -5.1236176 | OUI | RUPTURE | -4.45628 | 2.81641 | 0.2825170375 | 0.2422037 | -2.298251
727.87598 | 5.1343322 | 353.49673 | -0.16122125 | OUI | RUPTURE | -0.1402226 | 2.82032 | 0.2829410125 | 0.2425291 | -1.07648
727.87988 | 5.1371393 | 353.29489 | -2.3141503 | OUI | RUPTURE | -2.012738 | 2.82422 | 0.2832919 | 0.2430306 | -2.943507
727.88379 | 5.1408887 | 354.40262 | -4.4544578 | OUI | RUPTURE | -3.874277 | 2.82813 | 0.283760575 | 0.2433355 | -0.9143073
727.8877 | 5.1436129 | 355.22009 | 2.3520041 | OUI | RUPTURE | 2.045662 | 2.83204 | 0.2841011 | 0.2437366 | -1.664305
727.8916 | 5.1473675 | 354.87796 | -6.179081 | OUI | RUPTURE | -5.374272 | 2.83594 | 0.284570425 | 0.2441734 | -1.260852
727.89551 | 5.1508245 | 353.95242 | 3.2797456 | OUI | RUPTURE | 2.852567 | 2.83985 | 0.28500255 | 0.2446429 | -1.724867
727.89941 | 5.1533756 | 353.07346 | -7.2460856 | OUI | RUPTURE | -6.302302 | 2.84375 | 0.2853214375 | 0.2450295 | -2.563538
727.90332 | 5.1563921 | 353.15042 | 1.3512187 | OUI | RUPTURE | 1.175226 | 2.84766 | 0.2856985 | 0.2452725 | -0.9021753
727.90723 | 5.1594315 | 354.48883 | -3.4257746 | OUI | RUPTURE | -2.979577 | 2.85157 | 0.286078425 | 0.245766 | -2.3093
727.91113 | 5.1611066 | 355.15836 | -1.8844707 | OUI | RUPTURE | -1.639023 | 2.85547 | 0.2862878125 | 0.2458479 | -0.7303366
727.91504 | 5.1643314 | 354.7403 | 0.2050586 | OUI | RUPTURE | 0.1783503 | 2.85938 | 0.2866909125 | 0.2463889 | -2.438202
727.91895 | 5.1649275 | 353.85226 | -5.8117137 | OUI | RUPTURE | -5.054753 | 2.86329 | 0.286765425 | 0.2463886 | -1.511591
727.92285 | 5.165565 | 353.00143 | 2.3358035 | OUI | RUPTURE | 2.031571 | 2.86719 | 0.2868451125 | 0.2464809 | -1.667325
727.92676 | 5.1674423 | 353.33286 | -6.1698236 | OUI | RUPTURE | -5.36622 | 2.8711 | 0.287079775 | 0.2467216 | -1.743294
727.93066 | 5.1669178 | 354.65445 | 2.1611106 | OUI | RUPTURE | 1.879632 | 2.875 | 0.2870142125 | 0.2466015 | -1.066274
727.93457 | 5.1679316 | 355.12711 | -4.6130128 | OUI | RUPTURE | -4.01218 | 2.87891 | 0.2871409375 | 0.2468529 | -2.611803
727.93848 | 5.1683369 | 354.50751 | -1.3928394 | OUI | RUPTURE | -1.211426 | 2.88282 | 0.2871916 | 0.2468057 | -1.398971
727.94238 | 5.1675978 | 353.48657 | -1.8241 | OUI | RUPTURE | -1.586516 | 2.88672 | 0.2870992125 | 0.2468186 | -2.703558
727.94629 | 5.1692128 | 352.64813 | -4.3927436 | OUI | RUPTURE | -3.8206 | 2.89063 | 0.2873010875 | 0.2468935 | -1.130659
727.9502 | 5.1694689 | 353.20926 | 1.792789 | OUI | RUPTURE | 1.559283 | 2.89454 | 0.2873331 | 0.2469728 | -1.716891
727.9541 | 5.170846 | 354.51166 | -5.7407866 | OUI | RUPTURE | -4.993064 | 2.89844 | 0.2875052375 | 0.247147 | -1.741325
727.95801 | 5.1701903 | 354.84891 | 1.7366023 | OUI | RUPTURE | 1.510414 | 2.90235 | 0.287423275 | 0.2470622 | -1.707019
727.96191 | 5.1693735 | 354.09097 | -5.661901 | OUI | RUPTURE | -4.924453 | 2.90625 | 0.287321175 | 0.247018 | -2.423971
727.96582 | 5.1679316 | 353.03375 | 0.087968074 | OUI | RUPTURE | 0.07651047 | 2.91016 | 0.2871409375 | 0.246716 | -0.9158728
727.96973 | 5.168539 | 352.35956 | -2.1940215 | OUI | RUPTURE | -1.908256 | 2.91407 | 0.2872168625 | 0.2468737 | -1.929189
727.97363 | 5.1699042 | 353.15991 | -2.2421567 | OUI | RUPTURE | -1.950122 | 2.91797 | 0.2873875125 | 0.2469775 | -1.10091
727.97754 | 5.1691351 | 354.35544 | -0.28938985 | OUI | RUPTURE | -0.2516976 | 2.92188 | 0.287291375 | 0.2470076 | -2.664055
727.98145 | 5.1693916 | 354.3678 | -5.836617 | OUI | RUPTURE | -5.076413 | 2.92579 | 0.2873234375 | 0.2469648 | -1.736432
727.98535 | 5.1693916 | 353.51401 | 1.8436835 | OUI | RUPTURE | 1.603549 | 2.92969 | 0.2873234375 | 0.2469466 | -1.511233
727.98926 | 5.1689682 | 352.57819 | -5.3187714 | OUI | RUPTURE | -4.626016 | 2.9336 | 0.2872705125 | 0.2469012 | -1.604904
727.99316 | 5.1682353 | 352.23914 | 1.6282871 | OUI | RUPTURE | 1.416207 | 2.9375 | 0.2871789 | 0.246785 | -1.30047
727.99707 | 5.1677999 | 353.37683 | -4.6187243 | OUI | RUPTURE | -4.017148 | 2.94141 | 0.287124475 | 0.2468531 | -2.818743
728.00098 | 5.1697612 | 354.48593 | -1.8629874 | OUI | RUPTURE | -1.620338 | 2.94532 | 0.2873696375 | 0.2469694 | -1.22203
728.00488 | 5.1710963 | 354.3826 | -0.9470759 | OUI | RUPTURE | -0.8237218 | 2.94922 | 0.287536525 | 0.2472148 | -2.194093
728.00879 | 5.1699104 | 353.57031 | -4.0982499 | OUI | RUPTURE | -3.564464 | 2.95313 | 0.2873882875 | 0.2469797 | -1.117966
728.0127 | 5.1694574 | 352.57388 | 1.5274831 | OUI | RUPTURE | 1.328532 | 2.95704 | 0.2873316625 | 0.2469753 | -1.765625
728.0166 | 5.1694813 | 352.39456 | -5.5875444 | OUI | RUPTURE | -4.859782 | 2.96094 | 0.28733465 | 0.2469912 | -1.925611
728.02051 | 5.1683846 | 353.55283 | 1.1595944 | OUI | RUPTURE | 1.00856 | 2.96485 | 0.2871975625 | 0.2468392 | -1.740026
728.02441 | 5.1702142 | 354.3566 | -5.1607914 | OUI | RUPTURE | -4.488612 | 2.96875 | 0.2874262625 | 0.2470916 | -2.033935
728.02832 | 5.1697788 | 354.05392 | 0.4837499 | OUI | RUPTURE | 0.4207428 | 2.97266 | 0.2873718375 | 0.2469374 | -0.7975724
728.03223 | 5.1687002 | 353.21326 | -2.317771 | OUI | RUPTURE | -2.015887 | 2.97657 | 0.2872370125 | 0.2469122 | -2.156388
728.03613 | 5.1694336 | 352.37228 | -2.6408536 | OUI | RUPTURE | -2.296889 | 2.98047 | 0.2873286875 | 0.2469319 | -1.263679
728.04004 | 5.1699042 | 352.46667 | -0.26498222 | OUI | RUPTURE | -0.230469 | 2.98438 | 0.2873875125 | 0.2470935 | -2.537804
728.04395 | 5.167943 | 353.80435 | -5.5707083 | OUI | RUPTURE | -4.845138 | 2.98829 | 0.2871423625 | 0.2467597 | -1.439296
728.04785 | 5.1683846 | 354.53531 | 2.2610416 | OUI | RUPTURE | 1.966547 | 2.99219 | 0.2871975625 | 0.2468108 | -1.388719
728.05176 | 5.1692843 | 354.15134 | -5.4544072 | OUI | RUPTURE | -4.743985 | 2.9961 | 0.287310025 | 0.2469672 | -1.933401
728.05566 | 5.1677523 | 353.28271 | 1.0085431 | OUI | RUPTURE | 0.877183 | 3 | 0.287118525 | 0.2467456 | -1.559979
728.05957 | 5.1706433 | 352.47321 | -4.5957208 | OUI | RUPTURE | -3.99714 | 3.00391 | 0.2874799 | 0.2472015 | -2.731577
728.06348 | 5.1683006 | 352.74094 | -1.6855519 | OUI | RUPTURE | -1.466013 | 3.00782 | 0.2871870625 | 0.2467845 | -1.192367
728.06738 | 5.1693974 | 353.99277 | -1.0563014 | OUI | RUPTURE | -0.918721 | 3.01172 | 0.2873241625 | 0.2469967 | -2.123733
728.07129 | 5.1681876 | 354.38229 | -3.8272328 | OUI | RUPTURE | -3.328746 | 3.01563 | 0.2871729375 | 0.24676 | -1.063936
728.0752 | 5.1689863 | 353.74777 | 1.3807067 | OUI | RUPTURE | 1.200873 | 3.01954 | 0.287272775 | 0.2469433 | -2.098039
728.0791 | 5.1687059 | 352.81802 | -6.2051554 | OUI | RUPTURE | -5.39695 | 3.02344 | 0.287237725 | 0.2469042 | -2.047713
728.08301 | 5.1683483 | 352.02322 | 1.4964305 | OUI | RUPTURE | 1.301524 | 3.02735 | 0.287193025 | 0.246824 | -1.608225
728.08691 | 5.1695228 | 352.64621 | -5.1945519 | OUI | RUPTURE | -4.517975 | 3.03125 | 0.2873398375 | 0.2470028 | -2.004108
728.09082 | 5.168766 | 353.94022 | 0.5860976 | OUI | RUPTURE | 0.5097599 | 3.03516 | 0.2872452375 | 0.2468223 | -0.9399213
728.09473 | 5.1686645 | 354.19083 | -2.7474506 | OUI | RUPTURE | -2.389602 | 3.03907 | 0.28723255 | 0.2469431 | -2.593751
728.09863 | 5.1684737 | 353.48322 | -3.2168906 | OUI | RUPTURE | -2.797899 | 3.04297 | 0.2872087 | 0.2468226 | -1.396068
728.10254 | 5.1689267 | 352.53726 | 0.0066263601 | OUI | RUPTURE | 0.005763294 | 3.04688 | 0.287265325 | 0.2469441 | -2.20033
728.10645 | 5.1680207 | 351.89432 | -5.0662947 | OUI | RUPTURE | -4.406423 | 3.05079 | 0.287152075 | 0.2467525 | -1.229796
728.11035 | 5.1683903 | 352.733 | 2.2383733 | OUI | RUPTURE | 1.946831 | 3.05469 | 0.287198275 | 0.246809 | -1.357292
728.11426 | 5.1690578 | 354.03094 | -5.3594728 | OUI | RUPTURE | -4.661416 | 3.0586 | 0.2872817125 | 0.2469436 | -1.99162
728.11816 | 5.1702442 | 354.16672 | 0.77973354 | OUI | RUPTURE | 0.6781753 | 3.0625 | 0.2874300125 | 0.2470683 | -1.699285
728.12207 | 5.168736 | 353.41412 | -4.6872463 | OUI | RUPTURE | -4.076745 | 3.06641 | 0.2872414875 | 0.2469458 | -2.517275
728.12598 | 5.1706791 | 352.45438 | -1.1012378 | OUI | RUPTURE | -0.9578045 | 3.07032 | 0.287484375 | 0.2470475 | -0.7673039
728.12988 | 5.1684737 | 352.1243 | -0.66318083 | OUI | RUPTURE | -0.5768033 | 3.07422 | 0.2872087 | 0.2468762 | -2.060964
728.13379 | 5.1679969 | 353.23581 | -4.0760145 | OUI | RUPTURE | -3.545124 | 3.07813 | 0.2871491 | 0.2467554 | -1.302252
728.1377 | 5.1683664 | 354.25775 | 1.0814797 | OUI | RUPTURE | 0.9406198 | 3.08204 | 0.2871952875 | 0.2468632 | -2.065432
728.1416 | 5.1694574 | 354.06226 | -5.8309503 | OUI | RUPTURE | -5.071485 | 3.08594 | 0.2873316625 | 0.2469748 | -1.759563
728.14551 | 5.1692905 | 353.12677 | 1.7848285 | OUI | RUPTURE | 1.552359 | 3.08985 | 0.2873108 | 0.2469111 | -1.228163
728.14941 | 5.1692843 | 352.13324 | -4.6089945 | OUI | RUPTURE | -4.008685 | 3.09375 | 0.287310025 | 0.2469552 | -1.784685
728.15332 | 5.1688013 | 351.9913 | 0.50510281 | OUI | RUPTURE | 0.4393145 | 3.09766 | 0.28724965 | 0.2468371 | -1.069343
728.15723 | 5.1677523 | 353.30511 | -2.9640622 | OUI | RUPTURE | -2.578001 | 3.10157 | 0.287118525 | 0.2468406 | -2.736554
728.16113 | 5.1684022 | 354.21939 | -3.3286562 | OUI | RUPTURE | -2.895108 | 3.10547 | 0.2871997625 | 0.2468136 | -1.395806
728.16504 | 5.1677108 | 353.89966 | 0.11899509 | OUI | RUPTURE | 0.1034963 | 3.10938 | 0.2871133375 | 0.2467843 | -2.104202
728.16895 | 5.1681042 | 353.02475 | -4.9576163 | OUI | RUPTURE | -4.3119 | 3.11329 | 0.2871625125 | 0.2467629 | -1.229305
728.17285 | 5.1683545 | 352.19067 | 2.1308241 | OUI | RUPTURE | 1.85329 | 3.11719 | 0.2871938 | 0.2468359 | -1.745515
728.17676 | 5.1681461 | 352.37427 | -6.1446428 | OUI | RUPTURE | -5.344319 | 3.1211 | 0.28716775 | 0.246866 | -2.442249
728.18066 | 5.1680622 | 353.65363 | 0.52868158 | OUI | RUPTURE | 0.4598222 | 3.125 | 0.2871572625 | 0.2467943 | -1.683724
728.18457 | 5.1684675 | 354.26819 | -4.400413 | OUI | RUPTURE | -3.827271 | 3.12891 | 0.287207925 | 0.2468989 | -2.351903
728.18848 | 5.1686406 | 353.73721 | -1.0077981 | OUI | RUPTURE | -0.8765351 | 3.13282 | 0.2872295625 | 0.246785 | -0.6724869
728.19238 | 5.1692066 | 352.77829 | -0.53858852 | OUI | RUPTURE | -0.4684388 | 3.13672 | 0.2873003125 | 0.2469703 | -2.091494
728.19629 | 5.1678238 | 351.94348 | -4.2708101 | OUI | RUPTURE | -3.714548 | 3.14063 | 0.2871274625 | 0.2467454 | -1.446664
728.2002 | 5.1684084 | 352.39206 | 0.94420046 | OUI | RUPTURE | 0.8212209 | 3.14454 | 0.2872005375 | 0.2468844 | -2.263499
728.2041 | 5.1686645 | 353.74283 | -6.149127 | OUI | RUPTURE | -5.34822 | 3.14844 | 0.28723255 | 0.2468733 | -1.729771
728.20801 | 5.168736 | 354.23642 | 2.1715114 | OUI | RUPTURE | 1.888678 | 3.15235 | 0.2872414875 | 0.2468272 | -1.047816
728.21191 | 5.1697969 | 353.60944 | -4.5809684 | OUI | RUPTURE | -3.984309 | 3.15625 | 0.2873741 | 0.2470328 | -1.951193
728.21582 | 5.1688671 | 352.63303 | 0.094191641 | OUI | RUPTURE | 0.08192343 | 3.16016 | 0.287257875 | 0.2468643 | -1.303879
728.21973 | 5.166584 | 351.86121 | -3.0924659 | OUI | RUPTURE | -2.68968 | 3.16407 | 0.2869724875 | 0.2466887 | -2.66431
728.22363 | 5.1680923 | 352.40414 | -3.0341256 | OUI | RUPTURE | -2.638939 | 3.16797 | 0.287161025 | 0.2467468 | -1.047866
728.22754 | 5.169034 | 353.6358 | 0.62455422 | OUI | RUPTURE | 0.5432077 | 3.17188 | 0.2872787375 | 0.2469371 | -1.947647
728.23145 | 5.1684914 | 353.93341 | -5.1031775 | OUI | RUPTURE | -4.438502 | 3.17579 | 0.2872109125 | 0.2468214 | -1.354941
728.23535 | 5.1689267 | 353.31415 | 1.9874843 | OUI | RUPTURE | 1.72862 | 3.17969 | 0.287265325 | 0.2469037 | -1.699819
728.23926 | 5.1683426 | 352.3974 | -5.8962264 | OUI | RUPTURE | -5.128259 | 3.1836 | 0.2871923125 | 0.2468655 | -2.13183
728.24316 | 5.1683784 | 351.85999 | 0.99407506 | OUI | RUPTURE | 0.8645994 | 3.1875 | 0.2871967875 | 0.2467982 | -1.241298
728.24707 | 5.1678238 | 352.77283 | -3.8484461 | OUI | RUPTURE | -3.347196 | 3.19141 | 0.2871274625 | 0.246803 | -2.160849
728.25098 | 5.1681399 | 354.03943 | -1.1204346 | OUI | RUPTURE | -0.974501 | 3.19532 | 0.287166975 | 0.2467443 | -0.9439288
728.25488 | 5.1666918 | 354.15656 | -1.0501337 | OUI | RUPTURE | -0.9133566 | 3.19922 | 0.2869859625 | 0.2466847 | -2.447766
728.25879 | 5.1687183 | 353.42203 | -4.5785146 | OUI | RUPTURE | -3.982175 | 3.20313 | 0.287239275 | 0.2468742 | -1.657265
728.2627 | 5.1681814 | 352.47546 | 0.76762635 | OUI | RUPTURE | 0.6676451 | 3.20704 | 0.2871721625 | 0.2468488 | -2.173641
728.2666 | 5.1682115 | 352.04724 | -5.765923 | OUI | RUPTURE | -5.014927 | 3.21094 | 0.287175925 | 0.246798 | -1.497691
728.27051 | 5.167985 | 353.08792 | 2.3219757 | OUI | RUPTURE | 2.019545 | 3.21485 | 0.2871476125 | 0.246743 | -1.166853
728.27441 | 5.1679134 | 354.11111 | -5.0051603 | OUI | RUPTURE | -4.353251 | 3.21875 | 0.2871386625 | 0.2468243 | -2.285676
728.27832 | 5.1681938 | 353.90182 | -0.25076094 | OUI | RUPTURE | -0.2181 | 3.22266 | 0.2871737125 | 0.2468007 | -1.559068
728.28223 | 5.1675978 | 353.06293 | -3.3343234 | OUI | RUPTURE | -2.900037 | 3.22657 | 0.2870992125 | 0.2468061 | -2.549064
728.28613 | 5.1684437 | 352.12857 | -2.5272603 | OUI | RUPTURE | -2.198091 | 3.23047 | 0.28720495 | 0.2467665 | -0.7478685
728.29004 | 5.1671209 | 352.01968 | 0.8075335 | OUI | RUPTURE | 0.7023544 | 3.23438 | 0.2870396 | 0.2467018 | -1.995164
728.29395 | 5.168766 | 353.25998 | -5.395422 | OUI | RUPTURE | -4.692683 | 3.23829 | 0.2872452375 | 0.2468802 | -1.657104
728.29785 | 5.1678476 | 354.22153 | 1.5849038 | OUI | RUPTURE | 1.378474 | 3.24219 | 0.2871304375 | 0.246791 | -1.974693
728.30176 | 5.1687059 | 353.91406 | -6.1257181 | OUI | RUPTURE | -5.32786 | 3.2461 | 0.287237725 | 0.2468953 | -1.937511
728.30566 | 5.1685333 | 353.03308 | 1.6704038 | OUI | RUPTURE | 1.452838 | 3.25 | 0.28721615 | 0.2467925 | -0.9307771
728.30957 | 5.1689863 | 352.17206 | -3.8107297 | OUI | RUPTURE | -3.314392 | 3.25391 | 0.287272775 | 0.246948 | -2.156624
728.31348 | 5.1686525 | 352.26587 | -1.1484371 | OUI | RUPTURE | -0.9988562 | 3.25782 | 0.28723105 | 0.2468199 | -1.085726
728.31738 | 5.1683187 | 353.5675 | -1.3481942 | OUI | RUPTURE | -1.172595 | 3.26172 | 0.287189325 | 0.2468982 | -2.573763
728.32129 | 5.1685753 | 354.14709 | -4.5701838 | OUI | RUPTURE | -3.97493 | 3.26563 | 0.2872214 | 0.2468433 | -1.495985
728.3252 | 5.1690521 | 353.58963 | 1.13016 | OUI | RUPTURE | 0.9829597 | 3.26954 | 0.287281 | 0.2469259 | -1.780515
728.3291 | 5.1669598 | 352.60226 | -5.2244611 | OUI | RUPTURE | -4.543989 | 3.27344 | 0.2870194625 | 0.2466263 | -1.309504
728.33301 | 5.1681576 | 351.85828 | 2.2132509 | OUI | RUPTURE | 1.924981 | 3.27735 | 0.2871691875 | 0.2467847 | -1.416186
728.33691 | 5.1671863 | 352.24255 | -5.4697762 | OUI | RUPTURE | -4.757352 | 3.28125 | 0.287047775 | 0.24675 | -2.490811
728.34082 | 5.1676807 | 353.52921 | -0.2578553 | OUI | RUPTURE | -0.2242703 | 3.28516 | 0.287109575 | 0.2467193 | -1.344328
728.34473 | 5.1683846 | 353.87991 | -2.8334324 | OUI | RUPTURE | -2.464385 | 3.28907 | 0.2871975625 | 0.2468814 | -2.26324
728.34863 | 5.1688375 | 353.19608 | -2.3708982 | OUI | RUPTURE | -2.062095 | 3.29297 | 0.287254175 | 0.2468152 | -0.7409023
728.35254 | 5.1677761 | 352.22 | 0.66719019 | OUI | RUPTURE | 0.5802904 | 3.29688 | 0.2871215 | 0.246791 | -2.085365
728.35645 | 5.1662803 | 351.40283 | -5.4624958 | OUI | RUPTURE | -4.75102 | 3.30079 | 0.286934525 | 0.2465865 | -1.868795
728.36035 | 5.1660299 | 351.87665 | 1.1651939 | OUI | RUPTURE | 1.01343 | 3.30469 | 0.286903225 | 0.2465763 | -2.129468
728.36426 | 5.1662087 | 353.25427 | -6.0619159 | OUI | RUPTURE | -5.272367 | 3.3086 | 0.286925575 | 0.2465813 | -1.915327
728.36816 | 5.1684561 | 353.73053 | 1.6576122 | OUI | RUPTURE | 1.441713 | 3.3125 | 0.2872065 | 0.2467806 | -0.9036951
728.37207 | 5.1667633 | 353.18945 | -3.7356629 | OUI | RUPTURE | -3.249103 | 3.31641 | 0.2869949 | 0.2466763 | -2.232558
728.37598 | 5.1673889 | 352.31833 | -1.3981131 | OUI | RUPTURE | -1.216013 | 3.32032 | 0.2870731 | 0.2466847 | -1.368524
728.37988 | 5.1670313 | 351.57288 | -1.7488142 | OUI | RUPTURE | -1.521036 | 3.32422 | 0.2870284 | 0.2467445 | -2.662593
728.38379 | 5.1676154 | 352.20154 | -4.3738308 | OUI | RUPTURE | -3.804151 | 3.32813 | 0.2871014125 | 0.2466933 | -1.124321
728.3877 | 5.1680326 | 353.41315 | 1.788449 | OUI | RUPTURE | 1.555508 | 3.33204 | 0.2871535625 | 0.2467859 | -1.625577
728.3916 | 5.1678362 | 353.59189 | -5.5264707 | OUI | RUPTURE | -4.806663 | 3.33594 | 0.2871290125 | 0.2467567 | -1.567752
728.39551 | 5.1672163 | 352.86246 | 1.9214185 | OUI | RUPTURE | 1.671159 | 3.33985 | 0.287051525 | 0.2466755 | -1.521121
728.39941 | 5.1673174 | 351.94214 | -5.4192429 | OUI | RUPTURE | -4.713401 | 3.34375 | 0.2870641625 | 0.2467658 | -2.484454
728.40332 | 5.1669836 | 351.35056 | -0.29376942 | OUI | RUPTURE | -0.2555067 | 3.34766 | 0.2870224375 | 0.246612 | -1.094524
728.40723 | 5.1662922 | 352.24112 | -2.2230926 | OUI | RUPTURE | -1.933541 | 3.35157 | 0.2869360125 | 0.246599 | -2.005355
728.41113 | 5.166471 | 353.38321 | -2.3882301 | OUI | RUPTURE | -2.077169 | 3.35547 | 0.2869583625 | 0.2466272 | -2.077169

## Correlation_donnees_brutes
Average
Index [1] | exx [1] - Lagrange | eyy [1] - Lagrange | exy [1] - Lagrange | e1 [1] - Lagrange | e2 [1] - Lagrange | gamma [1] - Lagrange
0 | 4.84263e-17 | 6.42507e-17 | -1.60203e-18 | 8.03974e-17 | 3.22796e-17 | 0.0620627
1 | 1.77055e-05 | 1.39086e-05 | -2.3864e-05 | 0.000204694 | -0.00017308 | -0.0835734
2 | -2.98662e-05 | 2.39374e-05 | -2.20058e-05 | 0.000188377 | -0.000194306 | -0.0707849
3 | -4.83355e-05 | 2.95236e-05 | -2.69376e-05 | 0.000217686 | -0.000236498 | -0.0969655
4 | -2.90204e-05 | 2.03713e-05 | -1.13225e-05 | 0.000207927 | -0.000216576 | -0.0314335
5 | -5.08146e-05 | 7.245e-06 | -1.77571e-05 | 0.000211416 | -0.000254985 | -0.0101394
6 | -7.43266e-05 | 3.95373e-06 | 1.26678e-05 | 0.000171532 | -0.000241905 | 0.0796973
7 | -9.44835e-05 | 1.06133e-05 | -7.25713e-08 | 0.000161466 | -0.000245336 | 0.115216
8 | -0.000123335 | 8.62642e-06 | 3.40494e-06 | 0.00019979 | -0.000314498 | 0.0541641
9 | -0.000138914 | 1.91217e-05 | 2.59719e-05 | 0.000145796 | -0.000265588 | 0.15385
10 | -0.000170878 | 1.77777e-05 | 2.69042e-05 | 0.000152158 | -0.000305259 | 0.156263
11 | -0.000164073 | 3.23886e-05 | 2.09711e-05 | 0.000209954 | -0.000341638 | 0.126481
12 | -0.000173167 | 5.20098e-05 | 8.00936e-06 | 0.000227162 | -0.000348319 | 0.128654
13 | -0.000166258 | 7.66142e-05 | 8.4203e-06 | 0.000253957 | -0.000343601 | 0.0890108
14 | -0.000153797 | 8.56226e-05 | -4.93917e-07 | 0.000222485 | -0.000290659 | 0.114876
15 | -0.000139199 | 9.23488e-05 | 2.96204e-06 | 0.000231245 | -0.000278095 | 0.109288
16 | -0.000133593 | 0.000113858 | -9.92121e-06 | 0.000275684 | -0.000295418 | -0.0443265
17 | -0.000137258 | 0.000110049 | -3.59327e-05 | 0.000267372 | -0.000294581 | -0.065074
18 | -0.000114941 | 0.000122823 | -4.64981e-05 | 0.000310214 | -0.000302331 | -0.1643
19 | -0.0001189 | 0.000108303 | -5.72644e-05 | 0.000269178 | -0.000279775 | -0.265437
20 | -0.000142055 | 9.46361e-05 | -8.45352e-05 | 0.000267188 | -0.000314607 | -0.318688
21 | -0.000129035 | 6.47902e-05 | -9.37633e-05 | 0.000241702 | -0.000305947 | -0.421554
22 | -0.000108707 | 5.63073e-05 | -0.000103034 | 0.000272881 | -0.000325281 | -0.394851
23 | -0.000135321 | 4.39951e-05 | -0.000115507 | 0.000321131 | -0.000412457 | -0.295597
24 | -0.000130204 | 3.34616e-05 | -0.000122794 | 0.000295324 | -0.000392067 | -0.359388
25 | -0.000118115 | -1.04275e-05 | -0.000111853 | 0.000284813 | -0.000413356 | -0.307158
26 | -0.000127919 | -2.20378e-05 | -0.000114104 | 0.000238241 | -0.000388198 | -0.363961
27 | -0.000167955 | -2.4812e-05 | -0.000123465 | 0.000178438 | -0.000371205 | -0.431679
28 | -0.000170335 | -4.23737e-05 | -0.000106251 | 0.000179986 | -0.000392695 | -0.325598
29 | -0.00019953 | -6.67364e-05 | -9.34311e-05 | 0.000142299 | -0.000408565 | -0.228109
30 | -0.000191527 | -5.91929e-05 | -7.65495e-05 | 0.00014513 | -0.000395851 | -0.249186
31 | -0.000215464 | -6.28528e-05 | -8.13369e-05 | 0.000158672 | -0.000436988 | -0.259512
32 | -0.000215639 | -5.87355e-05 | -7.40608e-05 | 0.000225111 | -0.000499486 | -0.0969347
33 | -0.000221918 | -5.87477e-05 | -6.97164e-05 | 0.000132326 | -0.000412993 | -0.161606
34 | -0.000261705 | -5.29327e-05 | -5.42229e-05 | 0.000100116 | -0.000414753 | -0.110281
35 | -0.000276183 | -5.61258e-05 | -4.12826e-05 | 8.98577e-05 | -0.000422166 | -0.182551
36 | -0.000242052 | -5.22949e-05 | -4.20458e-05 | 8.13346e-05 | -0.000375681 | -0.212226
37 | -0.000266363 | -3.41271e-05 | -3.6823e-05 | 8.88377e-05 | -0.000389328 | -0.112545
38 | -0.0002511 | -2.71282e-05 | -3.99878e-05 | 0.000107069 | -0.000385297 | -0.145384
39 | -0.000257591 | -9.87271e-06 | -3.28522e-05 | 0.000107384 | -0.000374848 | -0.101071
40 | -0.000264472 | -9.85759e-06 | -3.15406e-05 | 8.79225e-05 | -0.000362252 | -0.102777
41 | -0.000245908 | -9.44518e-06 | -2.06113e-05 | 0.000102106 | -0.000357458 | -0.0788643
42 | -0.000230094 | -8.81236e-06 | -4.88834e-05 | 0.000109065 | -0.000347971 | -0.21636
43 | -0.000219388 | 1.92793e-07 | -3.58428e-05 | 0.000114519 | -0.000333714 | -0.140265
44 | -0.000225627 | 1.41915e-05 | -4.02801e-05 | 0.000175124 | -0.00038656 | -0.0194116
45 | -0.000189512 | 2.46631e-06 | -1.77823e-05 | 0.000120535 | -0.00030758 | -0.108832
46 | -0.000159026 | 1.263e-05 | -2.25941e-05 | 0.000155627 | -0.000302023 | -0.109935
47 | -0.000162558 | 1.32215e-05 | -3.91877e-05 | 0.000235894 | -0.000385231 | -0.102587
48 | -0.000152312 | 2.97787e-05 | -4.08348e-05 | 0.000215806 | -0.000338339 | -0.076832
49 | -0.000136142 | 2.78917e-05 | -3.50892e-05 | 0.000467445 | -0.000575695 | -0.0427532
50 | 2.61184e-06 | 7.60856e-05 | -4.90621e-05 | 0.00110231 | -0.00102361 | -0.0202219
51 | 4.29985e-05 | 9.78342e-05 | -4.9475e-05 | 0.00121075 | -0.00106992 | -0.0142528
52 | 0.000104068 | 0.000133311 | -5.52662e-05 | 0.00137128 | -0.0011339 | -0.00157689
53 | 0.000135209 | 0.000141004 | -4.87785e-05 | 0.00153182 | -0.0012556 | -0.0155937
54 | 0.000279949 | 0.000153124 | -4.70388e-05 | 0.00172543 | -0.00129236 | -0.0115565
55 | 0.000391666 | 0.000158452 | -2.39397e-05 | 0.00179413 | -0.00124401 | -0.0210911
56 | 0.000453324 | 0.0001775 | 5.43608e-06 | 0.0018298 | -0.00119898 | -0.0161019
57 | 0.000449894 | 0.000199305 | 6.80502e-05 | 0.00176679 | -0.00111759 | 0.00153983
58 | 0.000409397 | 0.000198686 | 7.52631e-05 | 0.00174189 | -0.00113381 | 0.014805
59 | 0.000326191 | 0.000233692 | 2.74468e-05 | 0.00161483 | -0.00105495 | -0.00198658
60 | 0.000222649 | 0.000260888 | 7.29471e-06 | 0.00142704 | -0.000943501 | 0.0109217
61 | 0.000151375 | 0.00029285 | -7.35936e-06 | 0.00120702 | -0.000762796 | -0.0201361
62 | 2.70173e-05 | 0.000329207 | -1.39815e-05 | 0.0010045 | -0.000648274 | 0.00736699
63 | -5.18929e-05 | 0.00036936 | -3.08711e-05 | 0.00085918 | -0.000541714 | -0.0643132
64 | -0.000110257 | 0.000406694 | -5.45197e-05 | 0.000869547 | -0.00057311 | -0.109541
65 | -0.00014025 | 0.000451166 | -5.3234e-05 | 0.000978923 | -0.000668007 | -0.129221
66 | -0.000131366 | 0.000505535 | -7.58725e-05 | 0.00109333 | -0.00071916 | -0.0689503
67 | -0.000157268 | 0.000557469 | -8.64316e-05 | 0.0012626 | -0.0008624 | -0.0458049
68 | -0.000154807 | 0.000606556 | -8.94329e-05 | 0.00139911 | -0.000947359 | -0.0304347
69 | -0.000152588 | 0.000646937 | -9.29431e-05 | 0.0014891 | -0.000994753 | 0.000248338
70 | -0.000154659 | 0.000704034 | -9.5857e-05 | 0.0016076 | -0.00105823 | -0.0208878
71 | -0.000165381 | 0.000767702 | -9.85477e-05 | 0.00168282 | -0.00108049 | 0.0131843
72 | -0.000149334 | 0.000841292 | -8.13166e-05 | 0.00187017 | -0.00117821 | 0.00971649
73 | -0.00014172 | 0.000896281 | -8.08489e-05 | 0.00197589 | -0.00122132 | 0.012189
74 | -0.000146714 | 0.000995682 | -9.04303e-05 | 0.00208996 | -0.00124099 | 0.00223069
75 | -0.00011414 | 0.00102258 | -6.13277e-05 | 0.00214335 | -0.00123491 | 0.0126467
76 | -0.000123561 | 0.0010797 | -6.00134e-05 | 0.00219664 | -0.0012405 | 0.0173144
77 | -0.000104359 | 0.00112963 | -5.68685e-05 | 0.00224093 | -0.00121566 | 0.00898236
78 | -4.06931e-05 | 0.00112979 | -5.22256e-05 | 0.00232426 | -0.00123516 | 0.00606007
79 | -2.97996e-05 | 0.00115091 | -5.04664e-05 | 0.00230039 | -0.00117928 | 0.00302928
80 | -1.95321e-05 | 0.00114918 | -3.21972e-05 | 0.00231855 | -0.0011889 | -0.00417857
81 | 1.7445e-05 | 0.00115478 | -5.32316e-05 | 0.00232208 | -0.00114986 | -0.00715336
82 | 7.07202e-05 | 0.00123775 | -3.74374e-05 | 0.0023841 | -0.00107562 | 0.00905203
83 | 3.46216e-05 | 0.00120547 | -2.38959e-05 | 0.00232658 | -0.00108649 | -0.00266078
84 | 1.97016e-05 | 0.00119599 | -2.50473e-05 | 0.00228059 | -0.0010649 | -0.0243173
85 | 1.3103e-05 | 0.00128987 | -3.50676e-05 | 0.0023452 | -0.00104223 | -0.0337844
86 | 7.08574e-05 | 0.00129247 | -3.67167e-05 | 0.00233796 | -0.000974627 | -0.0390068
87 | 4.30371e-05 | 0.0012832 | -1.04707e-05 | 0.00230509 | -0.000978845 | -0.0333227
88 | 3.80883e-05 | 0.00127923 | 3.12795e-06 | 0.00227495 | -0.000957629 | -0.016074
89 | 6.32992e-05 | 0.00131347 | 1.58942e-05 | 0.002347 | -0.000970239 | -0.0190253
90 | 4.87089e-05 | 0.00134557 | -8.69624e-06 | 0.0023488 | -0.000954516 | -0.010511
91 | 6.99353e-05 | 0.0013461 | 2.43941e-05 | 0.00238415 | -0.000968114 | 0.00890657
92 | 9.54662e-05 | 0.0013829 | 1.16705e-05 | 0.00240645 | -0.000928087 | -0.000603352
93 | 3.49122e-05 | 0.00140612 | 1.21793e-06 | 0.00235793 | -0.000916901 | 0.000137268
94 | 7.7754e-05 | 0.00142296 | 4.04553e-05 | 0.00247056 | -0.000969837 | 0.0212525
95 | 4.73923e-05 | 0.00143344 | 4.31243e-06 | 0.00244803 | -0.00096719 | 0.00609925
96 | 6.55078e-05 | 0.00144878 | 2.3234e-05 | 0.0024585 | -0.00094421 | 0.0196782
97 | 1.85112e-05 | 0.00150352 | 2.76733e-05 | 0.00252007 | -0.000998044 | 0.046614
98 | 1.92955e-05 | 0.00150354 | 1.56429e-05 | 0.00252375 | -0.00100091 | 0.0401428
99 | -4.50309e-06 | 0.00153901 | 1.8715e-05 | 0.00254837 | -0.00101388 | 0.0345524
100 | 3.80257e-06 | 0.00151156 | 4.45208e-05 | 0.00256654 | -0.00105118 | 0.0531868
101 | -8.603e-05 | 0.00157938 | 5.83805e-05 | 0.00257107 | -0.00107772 | 0.0614475
102 | -5.79447e-05 | 0.00164598 | 5.55442e-05 | 0.00263788 | -0.00104984 | 0.0636589
103 | 3.66207e-06 | 0.00164898 | 4.05693e-05 | 0.00269591 | -0.00104327 | 0.0894069
104 | -1.65764e-05 | 0.00166588 | 2.87158e-05 | 0.00269767 | -0.00104836 | 0.0365135
105 | -6.74022e-05 | 0.00166131 | 1.33308e-05 | 0.00260674 | -0.00101283 | 0.0638321
106 | -0.00012487 | 0.00167031 | 2.81154e-05 | 0.00249972 | -0.000954276 | 0.0782769
107 | -0.000143359 | 0.00170968 | 3.51831e-05 | 0.00251843 | -0.000952108 | 0.0756348
108 | -0.000153459 | 0.00172836 | 5.8266e-07 | 0.00250791 | -0.000933011 | 0.0665436
109 | -0.000165443 | 0.00174646 | 2.0153e-05 | 0.0024499 | -0.000868883 | 0.108846
110 | -0.000172689 | 0.00173709 | 3.38284e-05 | 0.00236336 | -0.000798969 | 0.125195
111 | -0.000156991 | 0.00168418 | 4.12424e-05 | 0.00220125 | -0.000674057 | 0.122749
112 | -0.000110868 | 0.00166075 | 4.94247e-05 | 0.00220401 | -0.000654123 | 0.154925
113 | 5.23652e-06 | 0.00163742 | 2.12847e-05 | 0.00234022 | -0.000697565 | 0.0876772
114 | 5.55463e-05 | 0.0016165 | -1.08103e-05 | 0.00243613 | -0.000764085 | 0.0441784
115 | 6.03985e-05 | 0.00155508 | -4.31347e-05 | 0.00240477 | -0.000789294 | 0.0170825
116 | 0.000107353 | 0.0014919 | -7.07107e-05 | 0.00246536 | -0.000866105 | -0.0172054
117 | 0.000132996 | 0.00140877 | -9.85168e-05 | 0.0024174 | -0.000875632 | -0.0573676
118 | 0.000182476 | 0.00131872 | -0.000108198 | 0.00242092 | -0.000919722 | -0.0482775
119 | 0.000152709 | 0.00123748 | -9.96016e-05 | 0.00237822 | -0.000988031 | -0.0424526
120 | 0.000185903 | 0.00117206 | -0.000131359 | 0.00239847 | -0.00104051 | -0.0453921
121 | 0.000155789 | 0.00107884 | -0.000112694 | 0.00234303 | -0.00110841 | -0.0358097
122 | 0.000134264 | 0.000955823 | -0.000112078 | 0.00230911 | -0.00121903 | -0.0668611
123 | 0.000155729 | 0.000940308 | -0.000104041 | 0.00231501 | -0.00121897 | -0.0737628
124 | 0.000131878 | 0.000928902 | -0.000119399 | 0.00231126 | -0.00125048 | -0.0703839
125 | 0.000152907 | 0.000895861 | -0.00013667 | 0.0023042 | -0.00125543 | -0.0700639
126 | 6.61909e-05 | 0.000883813 | -0.000118941 | 0.00228538 | -0.00133537 | -0.102352
127 | 5.90803e-05 | 0.000912971 | -0.00011733 | 0.00229582 | -0.00132377 | -0.106443
128 | 5.71079e-05 | 0.00090478 | -0.000122259 | 0.00229582 | -0.00133394 | -0.0987839
129 | -1.87178e-05 | 0.00088697 | -9.57436e-05 | 0.00223501 | -0.00136676 | -0.0841255
130 | 3.41769e-05 | 0.000877089 | -0.000110223 | 0.00224151 | -0.00133024 | -0.0611608
131 | -1.69331e-06 | 0.000881377 | -9.35016e-05 | 0.00224774 | -0.00136805 | -0.0664509
132 | 3.19013e-05 | 0.000856456 | -9.5066e-05 | 0.00226178 | -0.00137342 | -0.0715846
133 | -1.59009e-05 | 0.000869519 | -6.16129e-05 | 0.00226646 | -0.00141284 | -0.0901036
134 | 2.35596e-05 | 0.000862888 | -7.67808e-05 | 0.00224537 | -0.00135892 | -0.0583945
135 | 6.99841e-05 | 0.000882584 | -7.29627e-05 | 0.00223598 | -0.00128341 | -0.0324343
136 | 7.61077e-05 | 0.000884522 | -8.79373e-05 | 0.00222553 | -0.0012649 | -0.0458828
137 | 6.5935e-05 | 0.00089635 | -6.56695e-05 | 0.00223082 | -0.00126853 | -0.0390038
138 | 0.000117363 | 0.000887803 | -7.67144e-05 | 0.0022376 | -0.00123244 | -0.0583631
139 | 0.000154904 | 0.000876764 | -4.92566e-05 | 0.00226107 | -0.0012294 | -0.0600617
140 | 0.000118182 | 0.000872821 | -6.45278e-05 | 0.00225275 | -0.00126175 | -0.0355635
141 | 0.000148444 | 0.000867856 | -4.4203e-05 | 0.00223968 | -0.00122338 | -0.0370258
142 | 0.000105776 | 0.000853809 | -6.60205e-05 | 0.00222284 | -0.00126325 | -0.0618561
143 | 0.000147051 | 0.000854198 | -5.19354e-05 | 0.00222265 | -0.0012214 | -0.0436116
144 | 0.000166383 | 0.000822548 | -6.68643e-05 | 0.00223199 | -0.00124306 | -0.0492188
145 | 0.000144778 | 0.000845039 | -5.19474e-05 | 0.00221845 | -0.00122863 | -0.0413199
146 | 0.000119838 | 0.000809686 | 6.73207e-06 | 0.00221505 | -0.00128553 | -0.0361666
147 | 0.000134508 | 0.00082538 | -2.49697e-05 | 0.00226646 | -0.00130657 | -0.0684324
148 | 0.000189027 | 0.00086073 | -8.83779e-06 | 0.00231624 | -0.00126648 | -0.0602576
149 | 0.00017361 | 0.000855826 | -9.80509e-06 | 0.00227609 | -0.00124665 | -0.0465285
150 | 0.00018075 | 0.000863356 | -2.667e-06 | 0.0022649 | -0.00122079 | -0.027158
151 | 0.000221053 | 0.00086878 | 7.24718e-06 | 0.00228261 | -0.00119278 | -0.0175678
152 | 0.000208349 | 0.000893339 | -1.52553e-05 | 0.00229621 | -0.00119453 | -0.0294683
153 | 0.000179393 | 0.000925348 | 2.08362e-06 | 0.00215429 | -0.00104955 | -0.0177575
154 | 5.29948e-05 | 0.00103507 | -5.24683e-06 | 0.00190592 | -0.000817861 | -0.0353565
155 | -0.000101554 | 0.00104939 | -1.00877e-07 | 0.00163636 | -0.000688526 | -0.0261258
156 | -0.000144492 | 0.00108045 | -2.79262e-05 | 0.00171445 | -0.000778496 | -0.0243734
157 | -0.00010761 | 0.00110784 | -4.97988e-05 | 0.00190909 | -0.000908852 | -0.019342
158 | 1.56305e-06 | 0.00115758 | -2.55251e-05 | 0.00220906 | -0.00104992 | -0.0511247
159 | 7.63299e-06 | 0.00125096 | -1.1056e-05 | 0.00230849 | -0.00104989 | 0.00156792
160 | 0.000104737 | 0.00126401 | 1.1731e-06 | 0.00242812 | -0.00105937 | 0.00420436
161 | 0.000276106 | 0.0012852 | 4.17363e-05 | 0.00252858 | -0.000967274 | 0.041566
162 | 0.000270542 | 0.00133805 | 4.7277e-05 | 0.00249613 | -0.000887541 | 0.0452522
163 | 0.000205521 | 0.00142019 | 3.26432e-05 | 0.00246964 | -0.000843926 | 0.0635058
164 | 0.000126161 | 0.00152028 | 6.21386e-05 | 0.0024228 | -0.000776363 | 0.115334
165 | 6.91317e-05 | 0.00171604 | 5.70418e-05 | 0.00242762 | -0.000642452 | 0.0933482
166 | 2.26859e-05 | 0.0018248 | 4.5623e-05 | 0.00243493 | -0.000587439 | 0.119094
167 | -1.91328e-06 | 0.00192585 | 5.85539e-05 | 0.00250532 | -0.000581389 | 0.113002
168 | -8.26172e-06 | 0.00201864 | 4.65779e-05 | 0.00256506 | -0.000554688 | 0.166028
169 | -0.000102816 | 0.00211671 | 1.67488e-05 | 0.00260854 | -0.000594645 | 0.155961
170 | -9.17839e-05 | 0.00221339 | -5.77795e-06 | 0.00271243 | -0.000590814 | 0.125781
171 | -0.000109098 | 0.00229539 | -3.44479e-06 | 0.00276623 | -0.000579945 | 0.0856096
172 | -9.23776e-05 | 0.00238823 | -3.04765e-05 | 0.00285946 | -0.000563599 | 0.055036
173 | -5.96278e-05 | 0.00246404 | -2.80283e-05 | 0.00292214 | -0.000517731 | 0.0446637
174 | -6.89002e-05 | 0.00256501 | -3.49311e-05 | 0.00300752 | -0.000511405 | 0.0532887
175 | -4.70329e-05 | 0.00266903 | -1.25336e-05 | 0.00306884 | -0.000446846 | 0.0676091
176 | -4.35755e-05 | 0.00278075 | -1.79445e-05 | 0.0031597 | -0.000422525 | 0.0966031
177 | -6.79273e-05 | 0.00291768 | -2.16296e-05 | 0.00328011 | -0.000430361 | 0.100367
178 | -6.3754e-05 | 0.00302786 | 2.75558e-05 | 0.00337584 | -0.000411739 | 0.154772
179 | -0.000110275 | 0.00316925 | 1.96642e-05 | 0.00349581 | -0.000436843 | 0.145673
180 | -0.00013934 | 0.0032861 | 3.61197e-05 | 0.00362281 | -0.000476048 | 0.182982
181 | -0.000193132 | 0.00339692 | 8.71675e-06 | 0.0037485 | -0.000544711 | 0.173716
182 | -0.000244841 | 0.00347551 | 8.98362e-06 | 0.00383796 | -0.000607294 | 0.163083
183 | -0.000287152 | 0.00354867 | -1.27264e-05 | 0.0039277 | -0.000666174 | 0.149054
184 | -0.000331906 | 0.00364248 | -1.4717e-05 | 0.00404718 | -0.000736609 | 0.145528
185 | -0.000365899 | 0.00369837 | -3.72231e-05 | 0.00413137 | -0.000798888 | 0.149112
186 | -0.00035376 | 0.00374923 | -5.37799e-05 | 0.00419846 | -0.000802985 | 0.127712
187 | -0.000390119 | 0.00384564 | -6.65968e-05 | 0.0042931 | -0.000837587 | 0.126603
188 | -0.000374269 | 0.00393025 | -8.44203e-05 | 0.00438794 | -0.000831967 | 0.0600291
189 | -0.000463097 | 0.00406022 | -6.6279e-05 | 0.00446132 | -0.000864195 | 0.0782419
190 | -0.000468684 | 0.00415661 | -6.34917e-05 | 0.00457816 | -0.000890239 | 0.0284787
191 | -0.000511139 | 0.00432589 | -5.88045e-05 | 0.00470847 | -0.000893713 | 0.0203312
192 | -0.000522265 | 0.00449328 | -2.40282e-05 | 0.00488761 | -0.000916594 | 0.0309768
193 | -0.000647463 | 0.00461584 | -2.58764e-05 | 0.00498795 | -0.00101958 | 0.0228712
194 | -0.000773132 | 0.00468148 | 1.47086e-05 | 0.00504464 | -0.0011363 | 0.0122044
195 | -0.00086487 | 0.00482215 | -3.60194e-06 | 0.00518894 | -0.00123166 | 0.0301095
196 | -0.00100318 | 0.00491803 | 5.59886e-06 | 0.0053028 | -0.00138795 | 0.0388781
197 | -0.00106145 | 0.00503885 | -5.59232e-05 | 0.00543681 | -0.0014594 | 0.0201697
198 | -0.00127938 | 0.00518327 | -0.000129062 | 0.00556057 | -0.00165668 | -0.0289487
199 | -0.00147403 | 0.00534554 | -8.02764e-05 | 0.00573711 | -0.00186559 | 0.00602725
200 | -0.00156863 | 0.00545868 | -8.98046e-05 | 0.0058706 | -0.00198055 | -0.017594
201 | -0.00159976 | 0.00566627 | -7.85461e-05 | 0.00610529 | -0.00203878 | -0.0296819
202 | -0.00168731 | 0.00585417 | -0.000109381 | 0.0062425 | -0.00207564 | -0.0128631
203 | -0.00181162 | 0.00605319 | -9.73481e-05 | 0.00642259 | -0.00218101 | 0.00367161
204 | -0.00190355 | 0.00615516 | -0.00011607 | 0.0064732 | -0.00222159 | 0.00503096
205 | -0.00202859 | 0.00631752 | -7.49712e-05 | 0.00662365 | -0.00233472 | 0.0225253
206 | -0.00202446 | 0.00640895 | -4.16135e-05 | 0.00669809 | -0.00231362 | 0.0611457
207 | -0.00205467 | 0.00649979 | -3.93967e-06 | 0.00679733 | -0.00235221 | 0.0993321
208 | -0.0020878 | 0.00675454 | 1.71775e-05 | 0.00703845 | -0.00237172 | 0.0781637
209 | -0.00204189 | 0.00692092 | 5.90316e-05 | 0.00720753 | -0.00232849 | 0.118465
210 | -0.00198301 | 0.00707557 | 0.000108265 | 0.00736522 | -0.00227268 | 0.189938
211 | -0.00202729 | 0.00734482 | 7.46996e-05 | 0.00762738 | -0.00230984 | 0.168616
212 | -0.00204133 | 0.00755226 | 8.19533e-05 | 0.0078534 | -0.00234247 | 0.167912
213 | -0.00213915 | 0.00780251 | 8.27876e-05 | 0.00807217 | -0.0024088 | 0.21087
214 | -0.00216344 | 0.00801015 | 0.000105522 | 0.00830741 | -0.00246069 | 0.262358
215 | -0.00212755 | 0.00817537 | 7.05343e-05 | 0.0084588 | -0.00241098 | 0.270798
216 | -0.00211401 | 0.00840268 | 0.000142516 | 0.00865592 | -0.00236725 | 0.304877
217 | -0.00213239 | 0.00848626 | 0.000196206 | 0.00873403 | -0.00238017 | 0.346003
218 | -0.00212938 | 0.00869653 | 0.000210742 | 0.00894966 | -0.00238252 | 0.361594
219 | -0.0021447 | 0.00886707 | 0.000197794 | 0.00912215 | -0.00239977 | 0.329802
220 | -0.00209884 | 0.00918818 | 0.000255338 | 0.0094419 | -0.00235255 | 0.274181
221 | -0.00210038 | 0.00935983 | 0.000219399 | 0.00963868 | -0.00237924 | 0.199633
222 | -0.00214766 | 0.00952638 | 0.000145345 | 0.0097622 | -0.00238349 | 0.172603
223 | -0.00226034 | 0.0096332 | 6.05991e-05 | 0.00984323 | -0.00247037 | 0.105983
224 | -0.00244131 | 0.00982926 | -3.59577e-05 | 0.0100388 | -0.00265088 | 0.0688814
225 | -0.00252432 | 0.0100057 | -8.00814e-05 | 0.0102128 | -0.00273138 | 0.0831324
226 | -0.00255921 | 0.010203 | -0.000106809 | 0.0104192 | -0.0027754 | 0.0909088
227 | -0.00259618 | 0.01046 | -0.000136996 | 0.010654 | -0.0027902 | 0.0581289
228 | -0.00274127 | 0.0107133 | -9.58168e-05 | 0.0109166 | -0.00294453 | 0.052797
229 | -0.00281926 | 0.0110105 | -7.48504e-05 | 0.0112074 | -0.00301623 | 0.0402397
230 | -0.00282903 | 0.0113823 | -1.2268e-05 | 0.0115904 | -0.00303711 | 0.0011117
231 | -0.00292978 | 0.0115768 | -9.89187e-06 | 0.0117848 | -0.00313778 | 0.0165406
232 | -0.00302265 | 0.0118027 | -5.36449e-06 | 0.0120112 | -0.00323112 | 0.0203035
233 | -0.00302078 | 0.011937 | -4.80733e-05 | 0.0121168 | -0.00320061 | 0.0202132
234 | -0.00310739 | 0.0121442 | -2.43205e-05 | 0.0123291 | -0.00329224 | 0.0323846
235 | -0.00317087 | 0.0123645 | 3.54191e-06 | 0.0125418 | -0.00334812 | 0.0449247
236 | -0.00328427 | 0.0125883 | 4.9386e-05 | 0.012764 | -0.00346004 | 0.110808
237 | -0.00328259 | 0.0128977 | 5.37666e-05 | 0.0130556 | -0.00344053 | 0.148138
238 | -0.00335114 | 0.0131136 | 3.03748e-05 | 0.0132844 | -0.00352193 | 0.178196
239 | -0.00341409 | 0.0133499 | 3.61881e-06 | 0.0135095 | -0.00357373 | 0.125263
240 | -0.00347212 | 0.0135142 | -4.60857e-05 | 0.0136791 | -0.0036371 | 0.112319
241 | -0.00359127 | 0.0136078 | -4.38858e-05 | 0.0137812 | -0.00376458 | 0.0397044
242 | -0.00367598 | 0.0137948 | -7.34201e-05 | 0.0139686 | -0.00384974 | 0.0243282
243 | -0.00379356 | 0.0139631 | -0.000151053 | 0.0141373 | -0.00396779 | -0.0204552
244 | -0.00398954 | 0.0142097 | -8.26039e-05 | 0.0143899 | -0.00416967 | -0.024179
245 | -0.0041825 | 0.0144887 | -6.95017e-05 | 0.0146474 | -0.00434113 | -0.0275588
246 | -0.00435002 | 0.0147228 | 3.27304e-05 | 0.0148716 | -0.00449886 | 0.0161768
247 | -0.00442423 | 0.0150263 | 1.37719e-05 | 0.015184 | -0.00458191 | 0.014167
248 | -0.00452567 | 0.0152629 | 6.58886e-05 | 0.0154071 | -0.00466993 | 0.0828498
249 | -0.00459814 | 0.0155367 | 9.24869e-05 | 0.0156926 | -0.00475408 | 0.0835559
250 | -0.00464987 | 0.0157844 | 3.23963e-05 | 0.0159387 | -0.00480418 | 0.109838
251 | -0.00465332 | 0.0160856 | -3.66671e-05 | 0.016253 | -0.00482073 | 0.0876607
252 | -0.00476791 | 0.0163363 | -8.97638e-05 | 0.0164894 | -0.00492103 | 0.0987223
253 | -0.00480632 | 0.0166029 | -0.000125372 | 0.0167524 | -0.00495585 | 0.0489444
254 | -0.00486724 | 0.0168871 | -8.03669e-05 | 0.0170252 | -0.00500536 | 0.0115104
255 | -0.00496315 | 0.0171314 | -5.97455e-05 | 0.0172679 | -0.00509963 | 0.0139294
256 | -0.00513836 | 0.0172698 | -3.90333e-05 | 0.0174117 | -0.00528024 | 0.0577082
257 | -0.00513916 | 0.0175364 | -0.000142089 | 0.0177002 | -0.00530298 | 0.00183479
258 | -0.00528597 | 0.017729 | -4.73577e-05 | 0.0178818 | -0.00543876 | -0.0201143
259 | -0.00532137 | 0.0180023 | -7.41705e-05 | 0.0181384 | -0.00545753 | 0.0279416
260 | -0.00543437 | 0.0183065 | -8.50721e-05 | 0.0184559 | -0.00558371 | 0.0408872
261 | -0.00553079 | 0.0186499 | -7.64151e-05 | 0.0187947 | -0.00567554 | 0.0526652
262 | -0.00561741 | 0.0189574 | -1.51381e-05 | 0.0191006 | -0.00576056 | 0.128285
263 | -0.00565544 | 0.019229 | 6.02936e-05 | 0.0194123 | -0.00583865 | 0.14379
264 | -0.00583993 | 0.0194696 | 8.65871e-05 | 0.0196158 | -0.00598614 | 0.175071
265 | -0.00599573 | 0.0196418 | 0.000122749 | 0.0197818 | -0.00613565 | 0.217973
266 | -0.00615985 | 0.019855 | 0.000135008 | 0.0199936 | -0.00629837 | 0.209984
267 | -0.00621864 | 0.0201116 | 6.56308e-05 | 0.0202457 | -0.00635274 | 0.210732
268 | -0.00623741 | 0.0203714 | 7.17503e-05 | 0.020506 | -0.00637205 | 0.210963
269 | -0.00635433 | 0.0206367 | 4.93971e-05 | 0.0207833 | -0.00650091 | 0.168532
270 | -0.00641986 | 0.0209273 | 6.94314e-05 | 0.0210661 | -0.00655865 | 0.190034
271 | -0.00657003 | 0.0212094 | 0.000120625 | 0.0213429 | -0.00670351 | 0.180521
272 | -0.00662187 | 0.0214885 | 0.000176802 | 0.021623 | -0.00675638 | 0.252103
273 | -0.00670789 | 0.0217227 | 0.000193151 | 0.0218543 | -0.00683951 | 0.192817
274 | -0.00676677 | 0.0220407 | 0.000230082 | 0.0221753 | -0.00690138 | 0.258185
275 | -0.0067996 | 0.0223503 | 0.00025094 | 0.022497 | -0.00694625 | 0.261221
276 | -0.00687789 | 0.0226482 | 0.000256531 | 0.0228017 | -0.00703146 | 0.328481
277 | -0.00692057 | 0.0229702 | 0.000202128 | 0.0231337 | -0.00708407 | 0.274448
278 | -0.00702236 | 0.0232733 | 0.000206523 | 0.0234303 | -0.00717933 | 0.274764
279 | -0.00709214 | 0.0235273 | 0.000222452 | 0.0236759 | -0.00724081 | 0.346089
280 | -0.00716823 | 0.0237774 | 0.00028716 | 0.0239228 | -0.00731363 | 0.312278
281 | -0.00721662 | 0.0239954 | 0.000337145 | 0.0241293 | -0.00735052 | 0.32362
282 | -0.00727948 | 0.0243005 | 0.000389855 | 0.02443 | -0.00740905 | 0.321242
283 | -0.00736339 | 0.0246354 | 0.000365984 | 0.0247617 | -0.00748962 | 0.359268
284 | -0.00741089 | 0.0249895 | 0.000327382 | 0.0251226 | -0.00754394 | 0.316522
285 | -0.00749373 | 0.0253046 | 0.000328546 | 0.0254353 | -0.00762438 | 0.284502
286 | -0.00752975 | 0.0255859 | 0.000296941 | 0.0257255 | -0.00766934 | 0.278374
287 | -0.0075218 | 0.0259088 | 0.000238563 | 0.0260582 | -0.00767117 | 0.275
288 | -0.00760559 | 0.0261707 | 0.000239233 | 0.0263289 | -0.00776382 | 0.248892
289 | -0.00771096 | 0.0263934 | 0.000244726 | 0.0265446 | -0.00786228 | 0.209045
290 | -0.00776696 | 0.0266411 | 0.000269131 | 0.0267959 | -0.00792186 | 0.237348
291 | -0.00787075 | 0.0269757 | 0.000281776 | 0.0271286 | -0.00802362 | 0.227787
292 | -0.00800586 | 0.027344 | 0.000263185 | 0.0274916 | -0.0081534 | 0.223683
293 | -0.00803704 | 0.0276853 | 0.00027679 | 0.0278264 | -0.00817812 | 0.23006
294 | -0.00809068 | 0.0280171 | 0.000258194 | 0.0281567 | -0.00823031 | 0.223239
295 | -0.00812646 | 0.0283146 | 0.000244635 | 0.0284624 | -0.00827421 | 0.185061
296 | -0.00821226 | 0.0285931 | 0.000219934 | 0.0287363 | -0.00835554 | 0.143128
297 | -0.00827195 | 0.0288762 | 0.000190158 | 0.0290226 | -0.00841833 | 0.153903
298 | -0.00837884 | 0.0291878 | 0.000234892 | 0.029328 | -0.00851904 | 0.175707
299 | -0.00846456 | 0.0294943 | 0.0002234 | 0.0296335 | -0.00860371 | 0.177531
300 | -0.00859845 | 0.0298793 | 0.000233518 | 0.0300187 | -0.00873778 | 0.126842
301 | -0.00869703 | 0.0301189 | 0.000224779 | 0.0302617 | -0.00883977 | 0.134064
302 | -0.00875725 | 0.0303476 | 0.00021963 | 0.0305005 | -0.00891016 | 0.125843
303 | -0.00883368 | 0.030562 | 0.000240971 | 0.0307153 | -0.008987 | 0.137403
304 | -0.00891849 | 0.0308305 | 0.000279744 | 0.0309874 | -0.00907541 | 0.20173
305 | -0.00893865 | 0.031155 | 0.000220414 | 0.0313179 | -0.00910152 | 0.182734
306 | -0.00903566 | 0.0315079 | 0.000243093 | 0.0316636 | -0.00919135 | 0.228739
307 | -0.00908703 | 0.0318754 | 0.000206827 | 0.0320324 | -0.00924393 | 0.190442
308 | -0.00920009 | 0.032187 | 0.000210985 | 0.0323321 | -0.00934512 | 0.180888
309 | -0.00929146 | 0.0325061 | 0.000207003 | 0.0326439 | -0.00942922 | 0.189443
310 | -0.00946222 | 0.0327021 | 0.000263312 | 0.0328423 | -0.00960243 | 0.224758
311 | -0.00947964 | 0.0330239 | 0.000222744 | 0.0331706 | -0.0096264 | 0.237916
312 | -0.00968705 | 0.0332624 | 0.000282732 | 0.033407 | -0.00983173 | 0.193009
313 | -0.00977212 | 0.0335806 | 0.000327815 | 0.0337209 | -0.00991239 | 0.227032
314 | -0.0098025 | 0.0339285 | 0.000343388 | 0.0340706 | -0.00994468 | 0.224982
315 | -0.00983953 | 0.0342554 | 0.000358078 | 0.0343992 | -0.00998333 | 0.287654
316 | -0.00990077 | 0.0345459 | 0.000336265 | 0.0346811 | -0.0100361 | 0.300451
317 | -0.00998131 | 0.0347838 | 0.00035461 | 0.034918 | -0.0101156 | 0.376451
318 | -0.0100015 | 0.0350341 | 0.000446336 | 0.0351778 | -0.0101451 | 0.40344
319 | -0.0100152 | 0.0353909 | 0.000425556 | 0.0355424 | -0.0101668 | 0.40014
320 | -0.0100897 | 0.0357559 | 0.000439045 | 0.0359119 | -0.0102457 | 0.361458
321 | -0.0101981 | 0.0361503 | 0.000479573 | 0.0363171 | -0.010365 | 0.354629
322 | -0.0103564 | 0.0365291 | 0.000512187 | 0.0366949 | -0.0105221 | 0.356302
323 | -0.0105276 | 0.0368657 | 0.000500538 | 0.0370214 | -0.0106833 | 0.370184
324 | -0.0105325 | 0.0370795 | 0.000516067 | 0.0372508 | -0.0107038 | 0.392728
325 | -0.0107065 | 0.037405 | 0.000475536 | 0.0375658 | -0.0108674 | 0.395223
326 | -0.0109055 | 0.0376569 | 0.000472181 | 0.0378212 | -0.0110697 | 0.370081
327 | -0.0109293 | 0.0379864 | 0.000513975 | 0.0381782 | -0.0111211 | 0.367801
328 | -0.0110357 | 0.038371 | 0.000514004 | 0.0385393 | -0.011204 | 0.375603
329 | -0.0111426 | 0.0387454 | 0.000568336 | 0.0389139 | -0.0113111 | 0.400904
330 | -0.0112263 | 0.0390798 | 0.000562274 | 0.0392498 | -0.0113964 | 0.427921
331 | -0.0112883 | 0.039444 | 0.000581596 | 0.0396098 | -0.0114541 | 0.435524
332 | -0.0114378 | 0.0396767 | 0.000605529 | 0.0398298 | -0.0115909 | 0.439747
333 | -0.0115442 | 0.039978 | 0.000574646 | 0.0401319 | -0.0116981 | 0.377548
334 | -0.0116237 | 0.0403071 | 0.000580691 | 0.0404689 | -0.0117855 | 0.365294
335 | -0.011754 | 0.0405596 | 0.000556775 | 0.0407207 | -0.011915 | 0.351538
336 | -0.0118882 | 0.040871 | 0.000567526 | 0.0410247 | -0.0120419 | 0.359898
337 | -0.0119909 | 0.0411948 | 0.000570033 | 0.0413472 | -0.0121432 | 0.36754
338 | -0.012045 | 0.0414575 | 0.000590653 | 0.0416046 | -0.0121921 | 0.373167
339 | -0.0121464 | 0.0417597 | 0.000632789 | 0.0419086 | -0.0122953 | 0.38207
340 | -0.0122547 | 0.0420226 | 0.00063679 | 0.0421736 | -0.0124057 | 0.390218
341 | -0.0123376 | 0.0423223 | 0.000629943 | 0.0424734 | -0.0124887 | 0.437232
342 | -0.0124083 | 0.0426387 | 0.000683015 | 0.042798 | -0.0125675 | 0.444568
343 | -0.0124892 | 0.0429237 | 0.000733596 | 0.0430833 | -0.0126489 | 0.466195
344 | -0.0125207 | 0.0432463 | 0.000766679 | 0.0434052 | -0.0126796 | 0.475628
345 | -0.0125821 | 0.0436076 | 0.000713234 | 0.0437627 | -0.0127372 | 0.448332
346 | -0.0126255 | 0.0439075 | 0.000694973 | 0.0440618 | -0.0127798 | 0.424452
347 | -0.0127428 | 0.044238 | 0.000710314 | 0.0443936 | -0.0128984 | 0.408468
348 | -0.0128248 | 0.0445011 | 0.000729103 | 0.0446621 | -0.0129857 | 0.430709
349 | -0.012887 | 0.044789 | 0.000698028 | 0.0449533 | -0.0130514 | 0.360504
350 | -0.0130638 | 0.0450768 | 0.000693682 | 0.0452387 | -0.0132257 | 0.386835
351 | -0.0133188 | 0.0453736 | 0.000642521 | 0.0455377 | -0.013483 | 0.320323
352 | -0.0134353 | 0.0457391 | 0.000659677 | 0.0459059 | -0.0136021 | 0.344853
353 | -0.0135944 | 0.0460293 | 0.000660099 | 0.0461944 | -0.0137595 | 0.353142
354 | -0.0136885 | 0.0463617 | 0.000673372 | 0.0465262 | -0.013853 | 0.359207
355 | -0.0137804 | 0.0466648 | 0.000716923 | 0.0468272 | -0.0139428 | 0.39267
356 | -0.0138644 | 0.0470111 | 0.000762416 | 0.0471836 | -0.0140368 | 0.414756
357 | -0.0139542 | 0.0473808 | 0.0008154 | 0.0475502 | -0.0141235 | 0.415921
358 | -0.0139881 | 0.0477501 | 0.000832114 | 0.0479217 | -0.0141597 | 0.43619
359 | -0.0140517 | 0.0481296 | 0.000866194 | 0.0482977 | -0.0142197 | 0.464335
360 | -0.0140628 | 0.0484391 | 0.00088496 | 0.0486019 | -0.0142256 | 0.484378
361 | -0.014078 | 0.0487434 | 0.000876099 | 0.0489104 | -0.014245 | 0.483242
362 | -0.0141101 | 0.0490494 | 0.000856343 | 0.0492158 | -0.0142766 | 0.493286
363 | -0.0141754 | 0.0493 | 0.000826351 | 0.0494654 | -0.0143408 | 0.424954
364 | -0.0141879 | 0.049577 | 0.000819521 | 0.0497471 | -0.0143581 | 0.433142
365 | -0.0142094 | 0.0497574 | 0.000852302 | 0.0499359 | -0.0143879 | 0.417838
366 | -0.0142715 | 0.0501279 | 0.000805083 | 0.0503094 | -0.0144531 | 0.418181
367 | -0.0143389 | 0.0505765 | 0.000848669 | 0.0507612 | -0.0145236 | 0.435657
368 | -0.0143559 | 0.0508756 | 0.000826034 | 0.0510546 | -0.0145348 | 0.446278
369 | -0.0144539 | 0.0512856 | 0.000794382 | 0.0514403 | -0.0146086 | 0.452824
370 | -0.0143217 | 0.0515972 | 0.000834543 | 0.0517636 | -0.014488 | 0.431482
371 | -0.0144317 | 0.0518971 | 0.000818605 | 0.0520464 | -0.014581 | 0.47629
372 | -0.0143836 | 0.0522846 | 0.000894394 | 0.052458 | -0.014557 | 0.490259
373 | -0.0144765 | 0.05262 | 0.000867621 | 0.0527766 | -0.0146331 | 0.509911
374 | -0.0144947 | 0.0529891 | 0.00089282 | 0.0531433 | -0.0146488 | 0.518095
375 | -0.0145182 | 0.0532971 | 0.000927048 | 0.0534513 | -0.0146724 | 0.565423
376 | -0.0145067 | 0.0535525 | 0.000986692 | 0.053709 | -0.0146632 | 0.545928
377 | -0.0146144 | 0.0539098 | 0.00099004 | 0.0540658 | -0.0147704 | 0.558249
378 | -0.0147239 | 0.0542032 | 0.000925126 | 0.054363 | -0.0148838 | 0.506649
379 | -0.0148588 | 0.0545912 | 0.000925063 | 0.0547567 | -0.0150244 | 0.468374
380 | -0.0148508 | 0.0549688 | 0.00090141 | 0.0551358 | -0.0150178 | 0.467138
381 | -0.0150739 | 0.0553074 | 0.000924433 | 0.055472 | -0.0152386 | 0.500769
382 | -0.0150272 | 0.0556602 | 0.00103525 | 0.0558304 | -0.0151973 | 0.565974
383 | -0.0150826 | 0.0559586 | 0.00106441 | 0.056132 | -0.015256 | 0.586429
384 | -0.0151662 | 0.0562733 | 0.00110198 | 0.0564426 | -0.0153355 | 0.596361
385 | -0.0152844 | 0.0565414 | 0.00118945 | 0.0567088 | -0.0154518 | 0.63223
386 | -0.0153479 | 0.0568544 | 0.00119782 | 0.0570182 | -0.0155116 | 0.602851
387 | -0.0154525 | 0.0571121 | 0.0011793 | 0.0572792 | -0.0156198 | 0.644087
388 | -0.0155575 | 0.0574162 | 0.00119915 | 0.057586 | -0.0157274 | 0.653987
389 | -0.0156778 | 0.057821 | 0.00121175 | 0.0579898 | -0.0158466 | 0.635907
390 | -0.015735 | 0.0582348 | 0.00123786 | 0.0584084 | -0.0159086 | 0.660106
391 | -0.015881 | 0.0585246 | 0.00122321 | 0.0587008 | -0.0160572 | 0.65283
392 | -0.0160048 | 0.0590416 | 0.00132801 | 0.0592164 | -0.0161796 | 0.702498
393 | -0.0160516 | 0.059415 | 0.00137683 | 0.0595942 | -0.0162307 | 0.73833
394 | -0.0161448 | 0.0596637 | 0.00137668 | 0.0598433 | -0.0163245 | 0.73742
395 | -0.0161023 | 0.059924 | 0.00147984 | 0.0601049 | -0.0162833 | 0.75678
396 | -0.0162544 | 0.0604169 | 0.00143406 | 0.0605999 | -0.0164375 | 0.739068
397 | -0.0163524 | 0.0607218 | 0.00138794 | 0.0609031 | -0.0165336 | 0.702412
398 | -0.0162516 | 0.0607385 | 0.00138049 | 0.0609199 | -0.0164331 | 0.691007
399 | -0.0163424 | 0.0609287 | 0.0014141 | 0.0611076 | -0.0165213 | 0.729658
400 | -0.016419 | 0.0611695 | 0.00141127 | 0.0613538 | -0.0166033 | 0.723895
401 | -0.0165642 | 0.0615132 | 0.00139469 | 0.0617011 | -0.016752 | 0.698374
402 | -0.0166252 | 0.0618981 | 0.00143542 | 0.0620821 | -0.0168093 | 0.715547
403 | -0.0165581 | 0.0622339 | 0.00142167 | 0.0624301 | -0.0167543 | 0.679717
404 | -0.0166841 | 0.0625273 | 0.00134734 | 0.0627188 | -0.0168756 | 0.679875
405 | -0.0166102 | 0.0628001 | 0.00142833 | 0.0629864 | -0.0167966 | 0.731557
406 | -0.0166974 | 0.0632631 | 0.00140354 | 0.0634471 | -0.0168815 | 0.719738
407 | -0.016958 | 0.0636768 | 0.00144537 | 0.0638547 | -0.0171359 | 0.766845
408 | -0.0170626 | 0.0638261 | 0.00142259 | 0.0640139 | -0.0172504 | 0.756572
409 | -0.0168536 | 0.0640142 | 0.00144984 | 0.0642025 | -0.017042 | 0.758815
410 | -0.0169889 | 0.0642697 | 0.00155628 | 0.0644598 | -0.0171788 | 0.791475
411 | -0.017018 | 0.0645449 | 0.00153948 | 0.064734 | -0.017207 | 0.77057
412 | -0.0169181 | 0.0646721 | 0.00144507 | 0.0648635 | -0.0171095 | 0.743152
413 | -0.0170021 | 0.0648879 | 0.00142064 | 0.0650762 | -0.0171905 | 0.725837
414 | -0.0168122 | 0.0644738 | 0.00138419 | 0.0646676 | -0.017006 | 0.701068
415 | -0.0167629 | 0.0651313 | 0.0013647 | 0.0653292 | -0.0169609 | 0.701237
416 | -0.0165916 | 0.0650653 | 0.00143081 | 0.0652687 | -0.016795 | 0.69783
417 | -0.0164382 | 0.0649771 | 0.00144014 | 0.0651816 | -0.0166427 | 0.668532
418 | -0.0165613 | 0.0652417 | 0.00141494 | 0.0654437 | -0.0167633 | 0.651406
419 | -0.0166577 | 0.0654391 | 0.00140248 | 0.0656415 | -0.0168601 | 0.650555
420 | -0.0166087 | 0.0659257 | 0.00136037 | 0.0661226 | -0.0168057 | 0.661475
421 | -0.0164662 | 0.0661274 | 0.00138339 | 0.0663259 | -0.0166647 | 0.637737
422 | -0.0162332 | 0.065845 | 0.0013956 | 0.0660463 | -0.0164344 | 0.62515
423 | -0.0162905 | 0.0661689 | 0.00127981 | 0.0663737 | -0.0164953 | 0.605303
424 | -0.0164071 | 0.0667038 | 0.00121988 | 0.0669031 | -0.0166064 | 0.606685
425 | -0.0163548 | 0.0663226 | 0.00130412 | 0.0665278 | -0.0165599 | 0.617445
426 | -0.0164065 | 0.0664458 | 0.00143334 | 0.0666524 | -0.0166131 | 0.625686
427 | -0.0165917 | 0.0670455 | 0.00139072 | 0.0672565 | -0.0168026 | 0.616737
428 | -0.0166429 | 0.0674904 | 0.00135554 | 0.0676884 | -0.0168408 | 0.624398
429 | -0.0162925 | 0.0668349 | 0.00137196 | 0.0670451 | -0.0165027 | 0.596824
430 | -0.0156896 | 0.0656828 | 0.00134099 | 0.0658998 | -0.0159066 | 0.551109
431 | -0.0157685 | 0.0655854 | 0.00139074 | 0.0658021 | -0.0159852 | 0.579981
432 | -0.0157022 | 0.0653924 | 0.00144527 | 0.0656142 | -0.0159241 | 0.589437
433 | -0.0158341 | 0.0655114 | 0.00131528 | 0.065721 | -0.0160437 | 0.54301
434 | -0.0159714 | 0.0659139 | 0.00140151 | 0.0661258 | -0.0161832 | 0.558162
435 | -0.0157643 | 0.0656781 | 0.00139766 | 0.0659013 | -0.0159875 | 0.604651
436 | -0.0156758 | 0.0656966 | 0.00146094 | 0.0659193 | -0.0158985 | 0.584061
437 | -0.0157294 | 0.0651061 | 0.00151042 | 0.0653313 | -0.0159547 | 0.629464
438 | -0.01574 | 0.0649425 | 0.00144927 | 0.065162 | -0.0159594 | 0.632942
439 | -0.0158964 | 0.0648227 | 0.00134736 | 0.065038 | -0.0161117 | 0.577715
440 | -0.015737 | 0.064745 | 0.00130382 | 0.0649558 | -0.0159479 | 0.589485
441 | -0.0157056 | 0.0646057 | 0.00127525 | 0.0648273 | -0.0159272 | 0.568626
442 | -0.0157552 | 0.0649284 | 0.00123491 | 0.0651531 | -0.0159799 | 0.557825
443 | -0.0157665 | 0.0652728 | 0.00126264 | 0.0655029 | -0.0159965 | 0.581934
444 | -0.0156067 | 0.0653329 | 0.00130489 | 0.0655665 | -0.0158403 | 0.57366
445 | -0.015869 | 0.0650726 | 0.00124407 | 0.0652937 | -0.0160901 | 0.526701
446 | -0.0157703 | 0.0652277 | 0.00120259 | 0.0654314 | -0.0159741 | 0.497538
447 | -0.0157847 | 0.0655591 | 0.00118889 | 0.0657709 | -0.0159966 | 0.522923
448 | -0.0157115 | 0.0656392 | 0.00137135 | 0.0658563 | -0.0159286 | 0.509187
449 | -0.015757 | 0.0662098 | 0.0013429 | 0.0664228 | -0.01597 | 0.5555
450 | -0.0157238 | 0.0662796 | 0.00143313 | 0.066501 | -0.0159452 | 0.551218
451 | -0.015861 | 0.0651531 | 0.00157946 | 0.0653927 | -0.0161007 | 0.539233
452 | -0.0159179 | 0.0658586 | 0.00147999 | 0.0660829 | -0.0161421 | 0.530861
453 | -0.0157743 | 0.0654785 | 0.00139033 | 0.0656974 | -0.0159932 | 0.518509
454 | -0.0158419 | 0.0653423 | 0.00152604 | 0.0655689 | -0.0160685 | 0.494088
455 | -0.0156045 | 0.0653269 | 0.00150749 | 0.0655521 | -0.0158298 | 0.490169
456 | -0.0157195 | 0.065655 | 0.00149453 | 0.0658792 | -0.0159436 | 0.485156
457 | -0.0158756 | 0.0662271 | 0.00142601 | 0.0664561 | -0.0161046 | 0.491353
458 | -0.0158019 | 0.0660267 | 0.00125525 | 0.066262 | -0.0160371 | 0.481087
459 | -0.0155331 | 0.0649096 | 0.00119053 | 0.0651384 | -0.0157619 | 0.462829
460 | -0.0149372 | 0.0626221 | 0.00139376 | 0.0628621 | -0.0151772 | 0.493555
461 | -0.0148558 | 0.062673 | 0.00139894 | 0.0629109 | -0.0150936 | 0.502916
462 | -0.0149388 | 0.0628227 | 0.00129199 | 0.0630571 | -0.0151732 | 0.446456
463 | -0.0149674 | 0.0610492 | 0.00105052 | 0.0612425 | -0.0151607 | 0.478873
464 | -0.0151562 | 0.0611854 | 0.00118233 | 0.0613951 | -0.0153659 | 0.433046
465 | -0.0150232 | 0.0612661 | 0.00104764 | 0.0614625 | -0.0152195 | 0.449388
466 | -0.0151189 | 0.0609385 | 0.00101885 | 0.0611402 | -0.0153205 | 0.453564
467 | -0.015054 | 0.0611506 | 0.00117101 | 0.0613697 | -0.0152732 | 0.44793
468 | -0.0150015 | 0.0608256 | 0.00117535 | 0.0610233 | -0.0151993 | 0.505011
469 | -0.0149299 | 0.0609254 | 0.00104116 | 0.0611343 | -0.0151388 | 0.462087
470 | -0.0149747 | 0.0607133 | 0.00115238 | 0.0609311 | -0.0151925 | 0.45933
471 | -0.0150491 | 0.0612675 | 0.00124532 | 0.0614814 | -0.0152631 | 0.427667
472 | -0.0150089 | 0.0612613 | 0.0010743 | 0.0614591 | -0.0152066 | 0.409885
473 | -0.0150773 | 0.0616896 | 0.00113326 | 0.061902 | -0.0152898 | 0.437128
474 | -0.0150176 | 0.0615548 | 0.00113262 | 0.0617612 | -0.0152238 | 0.414502
475 | -0.0150367 | 0.0615595 | 0.00108392 | 0.0617656 | -0.0152427 | 0.429535
476 | -0.0148588 | 0.0607464 | 0.00103897 | 0.0609672 | -0.0150797 | 0.397604
477 | -0.0150821 | 0.0606408 | 0.00113612 | 0.0608638 | -0.0153051 | 0.493754
478 | -0.0150118 | 0.0608471 | 0.00112911 | 0.0610738 | -0.0152385 | 0.484111
479 | -0.0150168 | 0.0609833 | 0.00105599 | 0.0612035 | -0.0152371 | 0.42933
480 | -0.0149405 | 0.0609141 | 0.0010594 | 0.0611222 | -0.0151486 | 0.454651
481 | -0.0150279 | 0.0613619 | 0.00115652 | 0.0615798 | -0.015246 | 0.485824
482 | -0.0150988 | 0.0614673 | 0.00121671 | 0.0616849 | -0.0153164 | 0.506948
483 | -0.0150544 | 0.0614267 | 0.00119052 | 0.0616442 | -0.0152719 | 0.518418
484 | -0.0151066 | 0.0614454 | 0.00116835 | 0.0616663 | -0.0153275 | 0.52313
485 | -0.0149884 | 0.0615065 | 0.00111266 | 0.0617208 | -0.0152027 | 0.482231
486 | -0.0151118 | 0.0612712 | 0.00106355 | 0.0614721 | -0.0153127 | 0.427837
487 | -0.0151651 | 0.0596949 | 0.000864781 | 0.0599146 | -0.0153848 | 0.427467
488 | -0.0146799 | 0.0599965 | 0.00087041 | 0.0601995 | -0.014883 | 0.385656
489 | -0.0147199 | 0.0604263 | 0.00088958 | 0.0606279 | -0.0149215 | 0.431676
490 | -0.014639 | 0.0607363 | 0.00101531 | 0.0609476 | -0.0148503 | 0.423879
491 | -0.0147255 | 0.0606098 | 0.000891305 | 0.0608233 | -0.014939 | 0.404154
492 | -0.0146391 | 0.0606723 | 0.000872306 | 0.060886 | -0.0148528 | 0.390093
493 | -0.0150447 | 0.060122 | 0.000869092 | 0.060328 | -0.0152507 | 0.401605
494 | -0.0148824 | 0.0594243 | 0.0010329 | 0.0596252 | -0.0150833 | 0.470152
495 | -0.0148612 | 0.0592116 | 0.00114814 | 0.0594017 | -0.0150514 | 0.503429
496 | -0.0148637 | 0.0600236 | 0.000965869 | 0.0602367 | -0.0150768 | 0.463067
497 | -0.0146923 | 0.0599226 | 0.00107726 | 0.06014 | -0.0149097 | 0.497314
498 | -0.0144882 | 0.0596886 | 0.00102767 | 0.0599088 | -0.0147084 | 0.476687
499 | -0.0147702 | 0.0600033 | 0.000941949 | 0.0602291 | -0.014996 | 0.424193
500 | -0.014588 | 0.0599487 | 0.00081897 | 0.0601716 | -0.0148108 | 0.365931
501 | -0.0146243 | 0.0599742 | 0.000848629 | 0.0601979 | -0.0148479 | 0.385594
502 | -0.0144774 | 0.0602869 | 0.000981856 | 0.0604995 | -0.01469 | 0.41993
503 | -0.014578 | 0.0601736 | 0.000960625 | 0.0603997 | -0.0148042 | 0.4187
504 | -0.0147079 | 0.0598646 | 0.001084 | 0.0600955 | -0.0149387 | 0.444244
505 | -0.0144319 | 0.0598439 | 0.00101535 | 0.0600725 | -0.0146605 | 0.448328
506 | -0.0143813 | 0.0598174 | 0.00097046 | 0.0600489 | -0.0146128 | 0.446467
507 | -0.0143614 | 0.0598984 | 0.000889226 | 0.060127 | -0.0145899 | 0.431084
508 | -0.0143854 | 0.0597827 | 0.000964386 | 0.0600057 | -0.0146084 | 0.495231
509 | -0.0145042 | 0.0599744 | 0.000998141 | 0.0602049 | -0.0147347 | 0.487574
510 | -0.0145579 | 0.0599572 | 0.00104613 | 0.0601862 | -0.0147869 | 0.451266
511 | -0.0144238 | 0.0598818 | 0.00104166 | 0.0601158 | -0.0146577 | 0.492238
512 | -0.0145413 | 0.0599323 | 0.00100602 | 0.0601718 | -0.0147809 | 0.467286
513 | -0.0144547 | 0.0598432 | 0.000941473 | 0.0600799 | -0.0146914 | 0.460376
514 | -0.0145045 | 0.0601498 | 0.00106587 | 0.0603768 | -0.0147315 | 0.456211
515 | -0.0145294 | 0.0601208 | 0.00104963 | 0.0603537 | -0.0147622 | 0.507
516 | -0.0145788 | 0.0601176 | 0.00106317 | 0.060341 | -0.0148021 | 0.523337
517 | -0.0146345 | 0.0600644 | 0.00109355 | 0.0603026 | -0.0148727 | 0.528593
518 | -0.0146317 | 0.0599214 | 0.00112262 | 0.0601635 | -0.0148738 | 0.530683
519 | -0.0146327 | 0.0597057 | 0.00108187 | 0.0599496 | -0.0148766 | 0.546126
520 | -0.0145733 | 0.0597751 | 0.00107763 | 0.0600123 | -0.0148106 | 0.514666
521 | -0.0146606 | 0.0599331 | 0.00108982 | 0.0601642 | -0.0148917 | 0.507182
522 | -0.0146484 | 0.0601587 | 0.00109391 | 0.0603857 | -0.0148755 | 0.521867
523 | -0.0146456 | 0.060247 | 0.00107726 | 0.0604739 | -0.0148724 | 0.498868
524 | -0.0145881 | 0.0601789 | 0.00109141 | 0.0604065 | -0.0148156 | 0.502664
525 | -0.0146343 | 0.0603151 | 0.00107682 | 0.0605457 | -0.0148649 | 0.496284
526 | -0.0145969 | 0.0599075 | 0.00100452 | 0.060148 | -0.0148374 | 0.482717
527 | -0.0145812 | 0.0600411 | 0.00104564 | 0.0602701 | -0.0148102 | 0.465636
528 | -0.0146108 | 0.0600009 | 0.00103487 | 0.06023 | -0.0148399 | 0.514515
529 | -0.0145389 | 0.0599659 | 0.000990469 | 0.0601997 | -0.0147727 | 0.451488
530 | -0.0145692 | 0.0603899 | 0.000996943 | 0.0606127 | -0.014792 | 0.449486
531 | -0.014491 | 0.0598492 | 0.00101284 | 0.0600823 | -0.014724 | 0.460935
532 | -0.0145765 | 0.0600836 | 0.00111118 | 0.0603111 | -0.014804 | 0.450652
533 | -0.0145508 | 0.0599009 | 0.00101719 | 0.0601363 | -0.0147862 | 0.448592
534 | -0.01453 | 0.0599971 | 0.00101858 | 0.0602214 | -0.0147543 | 0.415613
535 | -0.014499 | 0.0600687 | 0.00102337 | 0.0602939 | -0.0147243 | 0.451373
536 | -0.0144724 | 0.0600859 | 0.00101268 | 0.0603113 | -0.0146978 | 0.447765
537 | -0.0143035 | 0.0600109 | 0.00105656 | 0.0602347 | -0.0145274 | 0.444059
538 | -0.0143651 | 0.0599026 | 0.00111968 | 0.0601268 | -0.0145893 | 0.459779
539 | -0.0142903 | 0.0599531 | 0.00106182 | 0.0601799 | -0.0145171 | 0.428297
540 | -0.0143171 | 0.0599071 | 0.00108057 | 0.0601361 | -0.0145461 | 0.415081
541 | -0.014461 | 0.059889 | 0.000969594 | 0.0601149 | -0.014687 | 0.39886
542 | -0.0139947 | 0.059872 | 0.00102739 | 0.0600942 | -0.0142169 | 0.409364
543 | -0.0141699 | 0.0598252 | 0.000956013 | 0.0600453 | -0.0143899 | 0.40077
544 | -0.0140321 | 0.0598156 | 0.000975616 | 0.0600348 | -0.0142513 | 0.372984
545 | -0.0140693 | 0.0598436 | 0.000965216 | 0.060066 | -0.0142917 | 0.348163
546 | -0.0141101 | 0.0597621 | 0.000884978 | 0.0599868 | -0.0143348 | 0.333245
547 | -0.0140377 | 0.0598447 | 0.000870164 | 0.0600636 | -0.0142567 | 0.301575
548 | -0.0141699 | 0.0599492 | 0.000883342 | 0.060163 | -0.0143838 | 0.306264
549 | -0.0138398 | 0.0597891 | 0.00084583 | 0.060004 | -0.0140547 | 0.291629
550 | -0.0139877 | 0.0599692 | 0.000874856 | 0.0601772 | -0.0141957 | 0.28475
551 | -0.0139662 | 0.0596806 | 0.000878788 | 0.0599019 | -0.0141875 | 0.273687
552 | -0.0140914 | 0.059849 | 0.00089758 | 0.060063 | -0.0143055 | 0.254888
553 | -0.0140929 | 0.0598796 | 0.000958366 | 0.0600977 | -0.0143111 | 0.292733
554 | -0.0140539 | 0.0597383 | 0.000980499 | 0.0599558 | -0.0142714 | 0.350451
555 | -0.0141984 | 0.0596515 | 0.00104187 | 0.0598683 | -0.0144151 | 0.378974
556 | -0.0142969 | 0.0595577 | 0.00111407 | 0.0597752 | -0.0145144 | 0.42986
557 | -0.0142849 | 0.0593173 | 0.00112857 | 0.0595375 | -0.014505 | 0.466345
558 | -0.0144131 | 0.0592173 | 0.00130344 | 0.0594565 | -0.0146523 | 0.525212
559 | -0.014495 | 0.0592676 | 0.00138045 | 0.0595149 | -0.0147423 | 0.565353
560 | -0.0144667 | 0.0594386 | 0.00142104 | 0.0596805 | -0.0147086 | 0.582801
561 | -0.0145163 | 0.0594741 | 0.00142974 | 0.0597124 | -0.0147546 | 0.59484
562 | -0.0145506 | 0.059595 | 0.00143835 | 0.0598311 | -0.0147866 | 0.592138
563 | -0.0144784 | 0.0595284 | 0.00148698 | 0.0597658 | -0.0147159 | 0.607172
564 | -0.0144465 | 0.0594392 | 0.00153924 | 0.0596801 | -0.0146875 | 0.635498
565 | -0.014508 | 0.0591851 | 0.00151263 | 0.0594234 | -0.0147462 | 0.626295
566 | -0.0145177 | 0.0591769 | 0.00158546 | 0.0594269 | -0.0147677 | 0.667987
567 | -0.0145065 | 0.0591694 | 0.00158215 | 0.059419 | -0.014756 | 0.675755
568 | -0.0144556 | 0.0589355 | 0.00155095 | 0.0591827 | -0.0147028 | 0.701047
569 | -0.0144579 | 0.0589043 | 0.00159151 | 0.0591569 | -0.0147105 | 0.701598
570 | -0.014407 | 0.0590915 | 0.00159672 | 0.0593391 | -0.0146545 | 0.667592
571 | -0.0143568 | 0.0591677 | 0.00161873 | 0.0594159 | -0.0146049 | 0.691418
572 | -0.0144428 | 0.0589262 | 0.0015543 | 0.0591761 | -0.0146927 | 0.698581
573 | -0.0144389 | 0.0588474 | 0.00156468 | 0.0591036 | -0.0146951 | 0.711302
574 | -0.0144033 | 0.059045 | 0.00156384 | 0.059297 | -0.0146553 | 0.703385
575 | -0.0143296 | 0.0589267 | 0.00154197 | 0.0591722 | -0.0145751 | 0.711829
576 | -0.0141848 | 0.0584863 | 0.00149181 | 0.0587356 | -0.0144341 | 0.687697
577 | -0.0143013 | 0.0583598 | 0.00151233 | 0.0586124 | -0.0145537 | 0.705508
578 | -0.0141783 | 0.0588512 | 0.00141926 | 0.0590839 | -0.014411 | 0.649921
579 | -0.0142385 | 0.058331 | 0.0013619 | 0.0585705 | -0.0144781 | 0.665918
580 | -0.0141342 | 0.0581942 | 0.00132493 | 0.0584298 | -0.0143698 | 0.684674
581 | -0.014132 | 0.0578587 | 0.00127673 | 0.0580804 | -0.0143537 | 0.643969
582 | -0.0143235 | 0.0569506 | 0.00127628 | 0.057168 | -0.0145409 | 0.636913
583 | -0.0139578 | 0.0563507 | 0.00121565 | 0.056567 | -0.0141742 | 0.555028
584 | -0.0135045 | 0.0563256 | 0.00133877 | 0.0565335 | -0.0137124 | 0.680755
585 | -0.0132568 | 0.0549299 | 0.00138736 | 0.0551703 | -0.0134972 | 0.71583
586 | -0.0135176 | 0.0546843 | 0.00136899 | 0.0549067 | -0.01374 | 0.692145
587 | -0.0134274 | 0.0549565 | 0.00140672 | 0.0551764 | -0.0136473 | 0.680669
588 | -0.0133355 | 0.0549349 | 0.00145465 | 0.0551735 | -0.013574 | 0.690796
589 | -0.0131702 | 0.0550858 | 0.00113268 | 0.0553494 | -0.0134338 | 0.687326
590 | -0.0127357 | 0.0539404 | 0.00119545 | 0.0541537 | -0.012949 | 0.74794
591 | -0.0130586 | 0.0544714 | 0.00128461 | 0.0546911 | -0.0132784 | 0.61994
592 | -0.0126411 | 0.0540658 | 0.00145802 | 0.0542957 | -0.012871 | 0.677452
593 | -0.0126393 | 0.05377 | 0.00125357 | 0.0540052 | -0.0128745 | 0.601799
594 | -0.0125292 | 0.0521739 | 0.00103192 | 0.0523946 | -0.0127499 | 0.547129
595 | -0.0120842 | 0.051946 | 0.00112358 | 0.0521626 | -0.0123008 | 0.609654
596 | -0.0123682 | 0.0521774 | 0.000994261 | 0.0523808 | -0.0125716 | 0.502532
597 | -0.0124856 | 0.0530175 | 0.00120886 | 0.0532613 | -0.0127294 | 0.497699
598 | -0.012626 | 0.0531498 | 0.00118513 | 0.0533816 | -0.0128578 | 0.501757
599 | -0.0123546 | 0.0526295 | 0.00108871 | 0.0528451 | -0.0125702 | 0.503763
600 | -0.0124854 | 0.0529667 | 0.00108121 | 0.0531968 | -0.0127154 | 0.489133
601 | -0.0118656 | 0.048373 | 0.00116739 | 0.0486447 | -0.0121372 | 0.395529
602 | -0.0112974 | 0.044017 | 0.00136342 | 0.0441942 | -0.0114746 | 0.58826
603 | -0.0112187 | 0.0438876 | 0.00126984 | 0.0440717 | -0.0114028 | 0.513748

## Correlation_donnees
Indice image | exx [1] - Lagrange | eyy [1] - Lagrange | exy [1] - Lagrange | Critère déformation | Temps (s) | Temps / début déformation (s) | exx [1] - Lagrange moyenne mobile | eyy [1] - Lagrange moyenne mobile | exy [1] - Lagrange moyenne mobile | E0
0 | 4.84263e-17 | 6.42507e-17 | -1.60203e-18 | NULLE | 0 | -0.256 | 4.84263e-17 | 6.42507e-17 | -1.60203e-18 | ?L/L0 [1] | ?L [pixel] | L1 [pixel] | L0 [pixel]
1 | 1.77055e-05 | 1.39086e-05 | -2.3864e-05 | NULLE | 0.004 | -0.252 | 1.77055e-05 | 1.39086e-05 | -2.3864e-05 | 0 | 0 | 407.519 | 407.519
2 | -2.98662e-05 | 2.39374e-05 | -2.20058e-05 | NULLE | 0.008 | -0.248 | -2.98662e-05 | 2.39374e-05 | -2.20058e-05 | -1.6203e-06 | -0.000660302 | 407.518 | 407.519
3 | -4.83355e-05 | 2.95236e-05 | -2.69376e-05 | NULLE | 0.012 | -0.244 | -4.83355e-05 | 2.95236e-05 | -2.69376e-05 | 2.83533e-06 | 0.00115545 | 407.52 | 407.519
4 | -2.90204e-05 | 2.03713e-05 | -1.13225e-05 | NULLE | 0.016 | -0.24 | -2.90204e-05 | 2.03713e-05 | -1.13225e-05 | 1.06454e-05 | 0.00433819 | 407.523 | 407.519
5 | -5.08146e-05 | 7.245e-06 | -1.77571e-05 | NULLE | 0.02 | -0.236 | -5.08146e-05 | 7.245e-06 | -1.77571e-05 | 5.57941e-06 | 0.00227371 | 407.521 | 407.519
6 | -7.43266e-05 | 3.95373e-06 | 1.26678e-05 | NULLE | 0.024 | -0.232 | -7.43266e-05 | 3.95373e-06 | 1.26678e-05 | 8.68459e-06 | 0.00353914 | 407.522 | 407.519
7 | -9.44835e-05 | 1.06133e-05 | -7.25713e-08 | NULLE | 0.028 | -0.228 | -9.44835e-05 | 1.06133e-05 | -7.25713e-08 | -2.38506e-06 | -0.000971955 | 407.518 | 407.519
8 | -0.000123335 | 8.62642e-06 | 3.40494e-06 | NULLE | 0.032 | -0.224 | -0.000123335 | 8.62642e-06 | 3.40494e-06 | -1.35242e-05 | -0.00551135 | 407.513 | 407.519
9 | -0.000138914 | 1.91217e-05 | 2.59719e-05 | NULLE | 0.036 | -0.22 | -0.000138914 | 1.91217e-05 | 2.59719e-05 | -1.53496e-05 | -0.00625523 | 407.513 | 407.519
10 | -0.000170878 | 1.77777e-05 | 2.69042e-05 | NULLE | 0.04 | -0.216 | -0.000170878 | 1.77777e-05 | 2.69042e-05 | -2.48247e-06 | -0.00101165 | 407.518 | 407.519
11 | -0.000164073 | 3.23886e-05 | 2.09711e-05 | NULLE | 0.044 | -0.212 | -0.000164073 | 3.23886e-05 | 2.09711e-05 | 1.41124e-06 | 0.000575105 | 407.519 | 407.519
12 | -0.000173167 | 5.20098e-05 | 8.00936e-06 | NULLE | 0.048 | -0.208 | -0.000173167 | 5.20098e-05 | 8.00936e-06 | -8.82618e-06 | -0.00359683 | 407.515 | 407.519
13 | -0.000166258 | 7.66142e-05 | 8.4203e-06 | NULLE | 0.052 | -0.204 | -0.000166258 | 7.66142e-05 | 8.4203e-06 | 3.62393e-05 | 0.0147682 | 407.534 | 407.519
14 | -0.000153797 | 8.56226e-05 | -4.93917e-07 | NULLE | 0.056 | -0.2 | -0.000153797 | 8.56226e-05 | -4.93917e-07 | 3.93647e-05 | 0.0160418 | 407.535 | 407.519
15 | -0.000139199 | 9.23488e-05 | 2.96204e-06 | NULLE | 0.06 | -0.196 | -0.000139199 | 9.23488e-05 | 2.96204e-06 | 6.38917e-05 | 0.0260371 | 407.545 | 407.519
16 | -0.000133593 | 0.000113858 | -9.92121e-06 | NULLE | 0.064 | -0.192 | -0.000133593 | 0.000113858 | -9.92121e-06 | 7.6847e-05 | 0.0313166 | 407.55 | 407.519
17 | -0.000137258 | 0.000110049 | -3.59327e-05 | NULLE | 0.068 | -0.188 | -0.000137258 | 0.000110049 | -3.59327e-05 | 9.81097e-05 | 0.0399815 | 407.559 | 407.519
18 | -0.000114941 | 0.000122823 | -4.64981e-05 | NULLE | 0.072 | -0.184 | -0.000114941 | 0.000122823 | -4.64981e-05 | 8.97306e-05 | 0.0365669 | 407.555 | 407.519
19 | -0.0001189 | 0.000108303 | -5.72644e-05 | NULLE | 0.076 | -0.18 | -0.0001189 | 0.000108303 | -5.72644e-05 | 9.77795e-05 | 0.039847 | 407.559 | 407.519
20 | -0.000142055 | 9.46361e-05 | -8.45352e-05 | NULLE | 0.08 | -0.176 | -0.000142055 | 9.46361e-05 | -8.45352e-05 | 8.66914e-05 | 0.0353284 | 407.554 | 407.519
21 | -0.000129035 | 6.47902e-05 | -9.37633e-05 | NULLE | 0.084 | -0.172 | -0.000129035 | 6.47902e-05 | -9.37633e-05 | 6.87629e-05 | 0.0280222 | 407.547 | 407.519
22 | -0.000108707 | 5.63073e-05 | -0.000103034 | NULLE | 0.088 | -0.168 | -0.000108707 | 5.63073e-05 | -0.000103034 | 4.86771e-05 | 0.0198368 | 407.539 | 407.519
23 | -0.000135321 | 4.39951e-05 | -0.000115507 | NULLE | 0.092 | -0.164 | -0.000135321 | 4.39951e-05 | -0.000115507 | 3.08035e-05 | 0.012553 | 407.531 | 407.519
24 | -0.000130204 | 3.34616e-05 | -0.000122794 | NULLE | 0.096 | -0.16 | -0.000130204 | 3.34616e-05 | -0.000122794 | 7.78473e-06 | 0.00317242 | 407.522 | 407.519
25 | -0.000118115 | -1.04275e-05 | -0.000111853 | NULLE | 0.1 | -0.156 | -0.000118115 | -1.04275e-05 | -0.000111853 | -1.53882e-05 | -0.00627097 | 407.513 | 407.519
26 | -0.000127919 | -2.20378e-05 | -0.000114104 | NULLE | 0.104 | -0.152 | -0.000127919 | -2.20378e-05 | -0.000114104 | -4.80544e-05 | -0.0195831 | 407.499 | 407.519
27 | -0.000167955 | -2.4812e-05 | -0.000123465 | NULLE | 0.108 | -0.148 | -0.000167955 | -2.4812e-05 | -0.000123465 | -4.80401e-05 | -0.0195772 | 407.499 | 407.519
28 | -0.000170335 | -4.23737e-05 | -0.000106251 | NULLE | 0.112 | -0.144 | -0.000170335 | -4.23737e-05 | -0.000106251 | -6.14498e-05 | -0.025042 | 407.494 | 407.519
29 | -0.00019953 | -6.67364e-05 | -9.34311e-05 | NULLE | 0.116 | -0.14 | -0.00019953 | -6.67364e-05 | -9.34311e-05 | -8.4894e-05 | -0.0345959 | 407.484 | 407.519
30 | -0.000191527 | -5.91929e-05 | -7.65495e-05 | NULLE | 0.12 | -0.136 | -0.000191527 | -5.91929e-05 | -7.65495e-05 | -8.26435e-05 | -0.0336788 | 407.485 | 407.519
31 | -0.000215464 | -6.28528e-05 | -8.13369e-05 | NULLE | 0.124 | -0.132 | -0.000215464 | -6.28528e-05 | -8.13369e-05 | -9.47788e-05 | -0.0386241 | 407.48 | 407.519
32 | -0.000215639 | -5.87355e-05 | -7.40608e-05 | NULLE | 0.128 | -0.128 | -0.000215639 | -5.87355e-05 | -7.40608e-05 | -8.94583e-05 | -0.036456 | 407.482 | 407.519
33 | -0.000221918 | -5.87477e-05 | -6.97164e-05 | NULLE | 0.132 | -0.124 | -0.000221918 | -5.87477e-05 | -6.97164e-05 | -8.96804e-05 | -0.0365465 | 407.482 | 407.519
34 | -0.000261705 | -5.29327e-05 | -5.42229e-05 | NULLE | 0.136 | -0.12 | -0.000261705 | -5.29327e-05 | -5.42229e-05 | -9.31974e-05 | -0.0379797 | 407.481 | 407.519
35 | -0.000276183 | -5.61258e-05 | -4.12826e-05 | NULLE | 0.14 | -0.116 | -0.000276183 | -5.61258e-05 | -4.12826e-05 | -7.90929e-05 | -0.0322318 | 407.487 | 407.519
36 | -0.000242052 | -5.22949e-05 | -4.20458e-05 | NULLE | 0.144 | -0.112 | -0.000242052 | -5.22949e-05 | -4.20458e-05 | -8.77683e-05 | -0.0357672 | 407.483 | 407.519
37 | -0.000266363 | -3.41271e-05 | -3.6823e-05 | NULLE | 0.148 | -0.108 | -0.000266363 | -3.41271e-05 | -3.6823e-05 | -6.46875e-05 | -0.0263614 | 407.493 | 407.519
38 | -0.0002511 | -2.71282e-05 | -3.99878e-05 | NULLE | 0.152 | -0.104 | -0.0002511 | -2.71282e-05 | -3.99878e-05 | -5.52842e-05 | -0.0225294 | 407.496 | 407.519
39 | -0.000257591 | -9.87271e-06 | -3.28522e-05 | NULLE | 0.156 | -0.1 | -0.000257591 | -9.87271e-06 | -3.28522e-05 | -4.76663e-05 | -0.0194249 | 407.499 | 407.519
40 | -0.000264472 | -9.85759e-06 | -3.15406e-05 | NULLE | 0.16 | -0.096 | -0.000264472 | -9.85759e-06 | -3.15406e-05 | -3.10985e-05 | -0.0126732 | 407.506 | 407.519
41 | -0.000245908 | -9.44518e-06 | -2.06113e-05 | NULLE | 0.164 | -0.092 | -0.000245908 | -9.44518e-06 | -2.06113e-05 | -3.13933e-05 | -0.0127934 | 407.506 | 407.519
42 | -0.000230094 | -8.81236e-06 | -4.88834e-05 | NULLE | 0.168 | -0.088 | -0.000230094 | -8.81236e-06 | -4.88834e-05 | -3.18811e-05 | -0.0129921 | 407.506 | 407.519
43 | -0.000219388 | 1.92793e-07 | -3.58428e-05 | NULLE | 0.172 | -0.084 | -0.000219388 | 1.92793e-07 | -3.58428e-05 | -1.89555e-05 | -0.00772472 | 407.511 | 407.519
44 | -0.000225627 | 1.41915e-05 | -4.02801e-05 | NULLE | 0.176 | -0.08 | -0.000225627 | 1.41915e-05 | -4.02801e-05 | -4.95157e-06 | -0.00201786 | 407.517 | 407.519
45 | -0.000189512 | 2.46631e-06 | -1.77823e-05 | NULLE | 0.18 | -0.076 | -0.000189512 | 2.46631e-06 | -1.77823e-05 | -2.09308e-06 | -0.00085297 | 407.518 | 407.519
46 | -0.000159026 | 1.263e-05 | -2.25941e-05 | NULLE | 0.184 | -0.072 | -0.000159026 | 1.263e-05 | -2.25941e-05 | -4.70038e-06 | -0.0019155 | 407.517 | 407.519
47 | -0.000162558 | 1.32215e-05 | -3.91877e-05 | NULLE | 0.188 | -0.068 | -0.000162558 | 1.32215e-05 | -3.91877e-05 | -8.31148e-06 | -0.00338709 | 407.515 | 407.519
48 | -0.000152312 | 2.97787e-05 | -4.08348e-05 | NULLE | 0.192 | -0.064 | -0.000152312 | 2.97787e-05 | -4.08348e-05 | 5.22391e-06 | 0.00212884 | 407.521 | 407.519
49 | -0.000136142 | 2.78917e-05 | -3.50892e-05 | NULLE | 0.196 | -0.06 | -0.000136142 | 2.78917e-05 | -3.50892e-05 | 7.05513e-06 | 0.0028751 | 407.522 | 407.519
50 | 2.61184e-06 | 7.60856e-05 | -4.90621e-05 | NULLE | 0.2 | -0.056 | 2.61184e-06 | 7.60856e-05 | -4.90621e-05 | 2.86459e-05 | 0.0116738 | 407.531 | 407.519
51 | 4.29985e-05 | 9.78342e-05 | -4.9475e-05 | NULLE | 0.204 | -0.052 | 4.29985e-05 | 9.78342e-05 | -4.9475e-05 | 8.26021e-05 | 0.0336619 | 407.553 | 407.519
52 | 0.000104068 | 0.000133311 | -5.52662e-05 | NULLE | 0.208 | -0.048 | 0.000104068 | 0.000133311 | -5.52662e-05 | 0.000106138 | 0.0432532 | 407.562 | 407.519
53 | 0.000135209 | 0.000141004 | -4.87785e-05 | NULLE | 0.212 | -0.044 | 0.000135209 | 0.000141004 | -4.87785e-05 | 0.000134109 | 0.0546521 | 407.574 | 407.519
54 | 0.000279949 | 0.000153124 | -4.70388e-05 | NULLE | 0.216 | -0.04 | 0.000279949 | 0.000153124 | -4.70388e-05 | 0.000160816 | 0.0655357 | 407.584 | 407.519
55 | 0.000391666 | 0.000158452 | -2.39397e-05 | NULLE | 0.22 | -0.036 | 0.000391666 | 0.000158452 | -2.39397e-05 | 0.000199296 | 0.0812168 | 407.6 | 407.519
56 | 0.000453324 | 0.0001775 | 5.43608e-06 | NULLE | 0.224 | -0.032 | 0.000453324 | 0.0001775 | 5.43608e-06 | 0.00019714 | 0.0803384 | 407.599 | 407.519
57 | 0.000449894 | 0.000199305 | 6.80502e-05 | NULLE | 0.228 | -0.028 | 0.000449894 | 0.000199305 | 6.80502e-05 | 0.000195333 | 0.0796018 | 407.598 | 407.519
58 | 0.000409397 | 0.000198686 | 7.52631e-05 | NULLE | 0.232 | -0.024 | 0.000409397 | 0.000198686 | 7.52631e-05 | 0.000217939 | 0.0888144 | 407.608 | 407.519
59 | 0.000326191 | 0.000233692 | 2.74468e-05 | NULLE | 0.236 | -0.02 | 0.000326191 | 0.000233692 | 2.74468e-05 | 0.0002238 | 0.0912028 | 407.61 | 407.519
60 | 0.000222649 | 0.000260888 | 7.29471e-06 | NULLE | 0.24 | -0.016 | 0.000222649 | 0.000260888 | 7.29471e-06 | 0.000247406 | 0.100823 | 407.62 | 407.519
61 | 0.000151375 | 0.00029285 | -7.35936e-06 | NULLE | 0.244 | -0.012 | 0.000151375 | 0.00029285 | -7.35936e-06 | 0.000264514 | 0.107794 | 407.627 | 407.519
62 | 2.70173e-05 | 0.000329207 | -1.39815e-05 | NULLE | 0.248 | -0.008 | 2.70173e-05 | 0.000329207 | -1.39815e-05 | 0.000277411 | 0.11305 | 407.632 | 407.519
63 | -5.18929e-05 | 0.00036936 | -3.08711e-05 | NULLE | 0.252 | -0.004 | -5.18929e-05 | 0.00036936 | -3.08711e-05 | 0.000314973 | 0.128357 | 407.647 | 407.519
64 | -0.000110257 | 0.000406694 | -5.45197e-05 | NON NULLE | 0.256 | 0 | -0.000110257 | 0.000406694 | -5.45197e-05 | 0.00033742 | 0.137505 | 407.656 | 407.519
65 | -0.00014025 | 0.000451166 | -5.3234e-05 | NON NULLE | 0.26 | 0.004 | -0.00014025 | 0.000451166 | -5.3234e-05 | 0.000374 | 0.152412 | 407.671 | 407.519
66 | -0.000131366 | 0.000505535 | -7.58725e-05 | NON NULLE | 0.264 | 0.008 | -0.000131366 | 0.000505535 | -7.58725e-05 | 0.000415155 | 0.169183 | 407.688 | 407.519
67 | -0.000157268 | 0.000557469 | -8.64316e-05 | NON NULLE | 0.268 | 0.012 | -0.000157268 | 0.000557469 | -8.64316e-05 | 0.000439643 | 0.179163 | 407.698 | 407.519
68 | -0.000154807 | 0.000606556 | -8.94329e-05 | NON NULLE | 0.272 | 0.016 | -0.000154807 | 0.000606556 | -8.94329e-05 | 0.000493481 | 0.201103 | 407.72 | 407.519
69 | -0.000152588 | 0.000646937 | -9.29431e-05 | NON NULLE | 0.276 | 0.02 | -0.000152588 | 0.000646937 | -9.29431e-05 | 0.000533377 | 0.217361 | 407.736 | 407.519
70 | -0.000154659 | 0.000704034 | -9.5857e-05 | NON NULLE | 0.28 | 0.024 | -0.000154659 | 0.000704034 | -9.5857e-05 | 0.000583944 | 0.237968 | 407.757 | 407.519
71 | -0.000165381 | 0.000767702 | -9.85477e-05 | NON NULLE | 0.284 | 0.028 | -0.000165381 | 0.000767702 | -9.85477e-05 | 0.000639332 | 0.26054 | 407.779 | 407.519
72 | -0.000149334 | 0.000841292 | -8.13166e-05 | NON NULLE | 0.288 | 0.032 | -0.000149334 | 0.000841292 | -8.13166e-05 | 0.000681692 | 0.277802 | 407.797 | 407.519
73 | -0.00014172 | 0.000896281 | -8.08489e-05 | NON NULLE | 0.292 | 0.036 | -0.00014172 | 0.000896281 | -8.08489e-05 | 0.000727515 | 0.296476 | 407.815 | 407.519
74 | -0.000146714 | 0.000995682 | -9.04303e-05 | NON NULLE | 0.296 | 0.04 | -0.000146714 | 0.000995682 | -9.04303e-05 | 0.000778764 | 0.317361 | 407.836 | 407.519
75 | -0.00011414 | 0.00102258 | -6.13277e-05 | NON NULLE | 0.3 | 0.044 | -0.00011414 | 0.00102258 | -6.13277e-05 | 0.000833917 | 0.339837 | 407.859 | 407.519
76 | -0.000123561 | 0.0010797 | -6.00134e-05 | NON NULLE | 0.304 | 0.048 | -0.000123561 | 0.0010797 | -6.00134e-05 | 0.000875091 | 0.356616 | 407.875 | 407.519
77 | -0.000104359 | 0.00112963 | -5.68685e-05 | NON NULLE | 0.308 | 0.052 | -0.000104359 | 0.00112963 | -5.68685e-05 | 0.000917472 | 0.373887 | 407.893 | 407.519
78 | -4.06931e-05 | 0.00112979 | -5.22256e-05 | NON NULLE | 0.312 | 0.056 | -4.06931e-05 | 0.00112979 | -5.22256e-05 | 0.000980607 | 0.399616 | 407.918 | 407.519
79 | -2.97996e-05 | 0.00115091 | -5.04664e-05 | NON NULLE | 0.316 | 0.06 | -2.97996e-05 | 0.00115091 | -5.04664e-05 | 0.00100292 | 0.408711 | 407.928 | 407.519
80 | -1.95321e-05 | 0.00114918 | -3.21972e-05 | NON NULLE | 0.32 | 0.064 | -1.95321e-05 | 0.00114918 | -3.21972e-05 | 0.00104286 | 0.424985 | 407.944 | 407.519
81 | 1.7445e-05 | 0.00115478 | -5.32316e-05 | NON NULLE | 0.324 | 0.068 | 1.7445e-05 | 0.00115478 | -5.32316e-05 | 0.00104863 | 0.427336 | 407.946 | 407.519
82 | 7.07202e-05 | 0.00123775 | -3.74374e-05 | NON NULLE | 0.328 | 0.072 | 7.07202e-05 | 0.00123775 | -3.74374e-05 | 0.0010675 | 0.435027 | 407.954 | 407.519
83 | 3.46216e-05 | 0.00120547 | -2.38959e-05 | NON NULLE | 0.332 | 0.076 | 3.46216e-05 | 0.00120547 | -2.38959e-05 | 0.00109768 | 0.447327 | 407.966 | 407.519
84 | 1.97016e-05 | 0.00119599 | -2.50473e-05 | NON NULLE | 0.336 | 0.08 | 1.97016e-05 | 0.00119599 | -2.50473e-05 | 0.00111643 | 0.454966 | 407.974 | 407.519
85 | 1.3103e-05 | 0.00128987 | -3.50676e-05 | NON NULLE | 0.34 | 0.084 | 1.3103e-05 | 0.00128987 | -3.50676e-05 | 0.00115409 | 0.470314 | 407.989 | 407.519
86 | 7.08574e-05 | 0.00129247 | -3.67167e-05 | NON NULLE | 0.344 | 0.088 | 7.08574e-05 | 0.00129247 | -3.67167e-05 | 0.00119934 | 0.488752 | 408.008 | 407.519
87 | 4.30371e-05 | 0.0012832 | -1.04707e-05 | NON NULLE | 0.348 | 0.092 | 4.30371e-05 | 0.0012832 | -1.04707e-05 | 0.00120716 | 0.491941 | 408.011 | 407.519
88 | 3.80883e-05 | 0.00127923 | 3.12795e-06 | NON NULLE | 0.352 | 0.096 | 3.80883e-05 | 0.00127923 | 3.12795e-06 | 0.00123176 | 0.501964 | 408.021 | 407.519
89 | 6.32992e-05 | 0.00131347 | 1.58942e-05 | NON NULLE | 0.356 | 0.1 | 6.32992e-05 | 0.00131347 | 1.58942e-05 | 0.00124138 | 0.505888 | 408.025 | 407.519
90 | 4.87089e-05 | 0.00134557 | -8.69624e-06 | NON NULLE | 0.36 | 0.104 | 4.87089e-05 | 0.00134557 | -8.69624e-06 | 0.00127595 | 0.519975 | 408.039 | 407.519
91 | 6.99353e-05 | 0.0013461 | 2.43941e-05 | NON NULLE | 0.364 | 0.108 | 6.99353e-05 | 0.0013461 | 2.43941e-05 | 0.00130427 | 0.531515 | 408.05 | 407.519
92 | 9.54662e-05 | 0.0013829 | 1.16705e-05 | NON NULLE | 0.368 | 0.112 | 9.54662e-05 | 0.0013829 | 1.16705e-05 | 0.00133132 | 0.54254 | 408.061 | 407.519
93 | 3.49122e-05 | 0.00140612 | 1.21793e-06 | NON NULLE | 0.372 | 0.116 | 3.49122e-05 | 0.00140612 | 1.21793e-06 | 0.0013507 | 0.550435 | 408.069 | 407.519
94 | 7.7754e-05 | 0.00142296 | 4.04553e-05 | NON NULLE | 0.376 | 0.12 | 7.7754e-05 | 0.00142296 | 4.04553e-05 | 0.00135021 | 0.550237 | 408.069 | 407.519
95 | 4.73923e-05 | 0.00143344 | 4.31243e-06 | NON NULLE | 0.38 | 0.124 | 4.73923e-05 | 0.00143344 | 4.31243e-06 | 0.00139185 | 0.567205 | 408.086 | 407.519
96 | 6.55078e-05 | 0.00144878 | 2.3234e-05 | NON NULLE | 0.384 | 0.128 | 6.55078e-05 | 0.00144878 | 2.3234e-05 | 0.00139816 | 0.569778 | 408.089 | 407.519
97 | 1.85112e-05 | 0.00150352 | 2.76733e-05 | NON NULLE | 0.388 | 0.132 | 1.85112e-05 | 0.00150352 | 2.76733e-05 | 0.00141511 | 0.576683 | 408.096 | 407.519
98 | 1.92955e-05 | 0.00150354 | 1.56429e-05 | NON NULLE | 0.392 | 0.136 | 1.92955e-05 | 0.00150354 | 1.56429e-05 | 0.00145153 | 0.591528 | 408.11 | 407.519
99 | -4.50309e-06 | 0.00153901 | 1.8715e-05 | NON NULLE | 0.396 | 0.14 | -4.50309e-06 | 0.00153901 | 1.8715e-05 | 0.00145732 | 0.593886 | 408.113 | 407.519
100 | 3.80257e-06 | 0.00151156 | 4.45208e-05 | NON NULLE | 0.4 | 0.144 | 3.80257e-06 | 0.00151156 | 4.45208e-05 | 0.00148896 | 0.60678 | 408.126 | 407.519
101 | -8.603e-05 | 0.00157938 | 5.83805e-05 | NON NULLE | 0.404 | 0.148 | -8.603e-05 | 0.00157938 | 5.83805e-05 | 0.00151805 | 0.618633 | 408.138 | 407.519
102 | -5.79447e-05 | 0.00164598 | 5.55442e-05 | NON NULLE | 0.408 | 0.152 | -5.79447e-05 | 0.00164598 | 5.55442e-05 | 0.00153165 | 0.624175 | 408.143 | 407.519
103 | 3.66207e-06 | 0.00164898 | 4.05693e-05 | NON NULLE | 0.412 | 0.156 | 3.66207e-06 | 0.00164898 | 4.05693e-05 | 0.00158297 | 0.645089 | 408.164 | 407.519
104 | -1.65764e-05 | 0.00166588 | 2.87158e-05 | NON NULLE | 0.416 | 0.16 | -1.65764e-05 | 0.00166588 | 2.87158e-05 | 0.00159302 | 0.649187 | 408.168 | 407.519
105 | -6.74022e-05 | 0.00166131 | 1.33308e-05 | NON NULLE | 0.42 | 0.164 | -6.74022e-05 | 0.00166131 | 1.33308e-05 | 0.00161985 | 0.660118 | 408.179 | 407.519
106 | -0.00012487 | 0.00167031 | 2.81154e-05 | NON NULLE | 0.424 | 0.168 | -0.00012487 | 0.00167031 | 2.81154e-05 | 0.00162774 | 0.663335 | 408.182 | 407.519
107 | -0.000143359 | 0.00170968 | 3.51831e-05 | NON NULLE | 0.428 | 0.172 | -0.000143359 | 0.00170968 | 3.51831e-05 | 0.0016324 | 0.665233 | 408.184 | 407.519
108 | -0.000153459 | 0.00172836 | 5.8266e-07 | NON NULLE | 0.432 | 0.176 | -0.000153459 | 0.00172836 | 5.8266e-07 | 0.00165907 | 0.676102 | 408.195 | 407.519
109 | -0.000165443 | 0.00174646 | 2.0153e-05 | NON NULLE | 0.436 | 0.18 | -0.000165443 | 0.00174646 | 2.0153e-05 | 0.00169179 | 0.689437 | 408.208 | 407.519
110 | -0.000172689 | 0.00173709 | 3.38284e-05 | NON NULLE | 0.44 | 0.184 | -0.000172689 | 0.00173709 | 3.38284e-05 | 0.00169481 | 0.690666 | 408.21 | 407.519
111 | -0.000156991 | 0.00168418 | 4.12424e-05 | NON NULLE | 0.444 | 0.188 | -0.000156991 | 0.00168418 | 4.12424e-05 | 0.00169375 | 0.690234 | 408.209 | 407.519
112 | -0.000110868 | 0.00166075 | 4.94247e-05 | NON NULLE | 0.448 | 0.192 | -0.000110868 | 0.00166075 | 4.94247e-05 | 0.00163569 | 0.666573 | 408.185 | 407.519
113 | 5.23652e-06 | 0.00163742 | 2.12847e-05 | NON NULLE | 0.452 | 0.196 | 5.23652e-06 | 0.00163742 | 2.12847e-05 | 0.00160551 | 0.654275 | 408.173 | 407.519
114 | 5.55463e-05 | 0.0016165 | -1.08103e-05 | NON NULLE | 0.456 | 0.2 | 5.55463e-05 | 0.0016165 | -1.08103e-05 | 0.00156794 | 0.638963 | 408.158 | 407.519
115 | 6.03985e-05 | 0.00155508 | -4.31347e-05 | NON NULLE | 0.46 | 0.204 | 6.03985e-05 | 0.00155508 | -4.31347e-05 | 0.00153483 | 0.625474 | 408.144 | 407.519
116 | 0.000107353 | 0.0014919 | -7.07107e-05 | NON NULLE | 0.464 | 0.208 | 0.000107353 | 0.0014919 | -7.07107e-05 | 0.00148589 | 0.605527 | 408.124 | 407.519
117 | 0.000132996 | 0.00140877 | -9.85168e-05 | NON NULLE | 0.468 | 0.212 | 0.000132996 | 0.00140877 | -9.85168e-05 | 0.00141267 | 0.57569 | 408.095 | 407.519
118 | 0.000182476 | 0.00131872 | -0.000108198 | NON NULLE | 0.472 | 0.216 | 0.000182476 | 0.00131872 | -0.000108198 | 0.0013373 | 0.544973 | 408.064 | 407.519
119 | 0.000152709 | 0.00123748 | -9.96016e-05 | NON NULLE | 0.476 | 0.22 | 0.000152709 | 0.00123748 | -9.96016e-05 | 0.0012498 | 0.509317 | 408.028 | 407.519
120 | 0.000185903 | 0.00117206 | -0.000131359 | NON NULLE | 0.48 | 0.224 | 0.000185903 | 0.00117206 | -0.000131359 | 0.00118577 | 0.483223 | 408.002 | 407.519
121 | 0.000155789 | 0.00107884 | -0.000112694 | NON NULLE | 0.484 | 0.228 | 0.000155789 | 0.00107884 | -0.000112694 | 0.00112472 | 0.458344 | 407.977 | 407.519
122 | 0.000134264 | 0.000955823 | -0.000112078 | NON NULLE | 0.488 | 0.232 | 0.000134264 | 0.000955823 | -0.000112078 | 0.00104956 | 0.427714 | 407.947 | 407.519
123 | 0.000155729 | 0.000940308 | -0.000104041 | NON NULLE | 0.492 | 0.236 | 0.000155729 | 0.000940308 | -0.000104041 | 0.00100935 | 0.41133 | 407.93 | 407.519
124 | 0.000131878 | 0.000928902 | -0.000119399 | NON NULLE | 0.496 | 0.24 | 0.000131878 | 0.000928902 | -0.000119399 | 0.000965276 | 0.393368 | 407.912 | 407.519
125 | 0.000152907 | 0.000895861 | -0.00013667 | NON NULLE | 0.5 | 0.244 | 0.000152907 | 0.000895861 | -0.00013667 | 0.000943445 | 0.384472 | 407.903 | 407.519
126 | 6.61909e-05 | 0.000883813 | -0.000118941 | NON NULLE | 0.504 | 0.248 | 6.61909e-05 | 0.000883813 | -0.000118941 | 0.000937966 | 0.382239 | 407.901 | 407.519
127 | 5.90803e-05 | 0.000912971 | -0.00011733 | NON NULLE | 0.508 | 0.252 | 5.90803e-05 | 0.000912971 | -0.00011733 | 0.000927152 | 0.377832 | 407.897 | 407.519
128 | 5.71079e-05 | 0.00090478 | -0.000122259 | NON NULLE | 0.512 | 0.256 | 5.71079e-05 | 0.00090478 | -0.000122259 | 0.000934389 | 0.380781 | 407.9 | 407.519
129 | -1.87178e-05 | 0.00088697 | -9.57436e-05 | NON NULLE | 0.516 | 0.26 | -1.87178e-05 | 0.00088697 | -9.57436e-05 | 0.000912123 | 0.371707 | 407.891 | 407.519
130 | 3.41769e-05 | 0.000877089 | -0.000110223 | NON NULLE | 0.52 | 0.264 | 3.41769e-05 | 0.000877089 | -0.000110223 | 0.000904692 | 0.368679 | 407.888 | 407.519
131 | -1.69331e-06 | 0.000881377 | -9.35016e-05 | NON NULLE | 0.524 | 0.268 | -1.69331e-06 | 0.000881377 | -9.35016e-05 | 0.000892102 | 0.363548 | 407.882 | 407.519
132 | 3.19013e-05 | 0.000856456 | -9.5066e-05 | NON NULLE | 0.528 | 0.272 | 3.19013e-05 | 0.000856456 | -9.5066e-05 | 0.000901594 | 0.367417 | 407.886 | 407.519
133 | -1.59009e-05 | 0.000869519 | -6.16129e-05 | NON NULLE | 0.532 | 0.276 | -1.59009e-05 | 0.000869519 | -6.16129e-05 | 0.000895869 | 0.365084 | 407.884 | 407.519
134 | 2.35596e-05 | 0.000862888 | -7.67808e-05 | NON NULLE | 0.536 | 0.28 | 2.35596e-05 | 0.000862888 | -7.67808e-05 | 0.000894159 | 0.364387 | 407.883 | 407.519
135 | 6.99841e-05 | 0.000882584 | -7.29627e-05 | NON NULLE | 0.54 | 0.284 | 6.99841e-05 | 0.000882584 | -7.29627e-05 | 0.000892415 | 0.363676 | 407.883 | 407.519
136 | 7.61077e-05 | 0.000884522 | -8.79373e-05 | NON NULLE | 0.544 | 0.288 | 7.61077e-05 | 0.000884522 | -8.79373e-05 | 0.000879399 | 0.358372 | 407.877 | 407.519
137 | 6.5935e-05 | 0.00089635 | -6.56695e-05 | NON NULLE | 0.548 | 0.292 | 6.5935e-05 | 0.00089635 | -6.56695e-05 | 0.000889591 | 0.362525 | 407.881 | 407.519
138 | 0.000117363 | 0.000887803 | -7.67144e-05 | NON NULLE | 0.552 | 0.296 | 0.000117363 | 0.000887803 | -7.67144e-05 | 0.00089382 | 0.364249 | 407.883 | 407.519
139 | 0.000154904 | 0.000876764 | -4.92566e-05 | NON NULLE | 0.556 | 0.3 | 0.000154904 | 0.000876764 | -4.92566e-05 | 0.000897687 | 0.365824 | 407.885 | 407.519
140 | 0.000118182 | 0.000872821 | -6.45278e-05 | NON NULLE | 0.56 | 0.304 | 0.000118182 | 0.000872821 | -6.45278e-05 | 0.000903085 | 0.368024 | 407.887 | 407.519
141 | 0.000148444 | 0.000867856 | -4.4203e-05 | NON NULLE | 0.564 | 0.308 | 0.000148444 | 0.000867856 | -4.4203e-05 | 0.000891999 | 0.363507 | 407.882 | 407.519
142 | 0.000105776 | 0.000853809 | -6.60205e-05 | NON NULLE | 0.568 | 0.312 | 0.000105776 | 0.000853809 | -6.60205e-05 | 0.000894243 | 0.364421 | 407.883 | 407.519
143 | 0.000147051 | 0.000854198 | -5.19354e-05 | NON NULLE | 0.572 | 0.316 | 0.000147051 | 0.000854198 | -5.19354e-05 | 0.000887883 | 0.361829 | 407.881 | 407.519
144 | 0.000166383 | 0.000822548 | -6.68643e-05 | NON NULLE | 0.576 | 0.32 | 0.000166383 | 0.000822548 | -6.68643e-05 | 0.000869778 | 0.354451 | 407.873 | 407.519
145 | 0.000144778 | 0.000845039 | -5.19474e-05 | NON NULLE | 0.58 | 0.324 | 0.000144778 | 0.000845039 | -5.19474e-05 | 0.000857478 | 0.349439 | 407.868 | 407.519
146 | 0.000119838 | 0.000809686 | 6.73207e-06 | NON NULLE | 0.584 | 0.328 | 0.000119838 | 0.000809686 | 6.73207e-06 | 0.000855775 | 0.348744 | 407.868 | 407.519
147 | 0.000134508 | 0.00082538 | -2.49697e-05 | NON NULLE | 0.588 | 0.332 | 0.000134508 | 0.00082538 | -2.49697e-05 | 0.000860495 | 0.350668 | 407.87 | 407.519
148 | 0.000189027 | 0.00086073 | -8.83779e-06 | NON NULLE | 0.592 | 0.336 | 0.000189027 | 0.00086073 | -8.83779e-06 | 0.000860006 | 0.350469 | 407.869 | 407.519
149 | 0.00017361 | 0.000855826 | -9.80509e-06 | NON NULLE | 0.596 | 0.34 | 0.00017361 | 0.000855826 | -9.80509e-06 | 0.000874044 | 0.356189 | 407.875 | 407.519
150 | 0.00018075 | 0.000863356 | -2.667e-06 | NON NULLE | 0.6 | 0.344 | 0.00018075 | 0.000863356 | -2.667e-06 | 0.000872915 | 0.355729 | 407.875 | 407.519
151 | 0.000221053 | 0.00086878 | 7.24718e-06 | NON NULLE | 0.604 | 0.348 | 0.000221053 | 0.00086878 | 7.24718e-06 | 0.000871578 | 0.355185 | 407.874 | 407.519
152 | 0.000208349 | 0.000893339 | -1.52553e-05 | NON NULLE | 0.608 | 0.352 | 0.000208349 | 0.000893339 | -1.52553e-05 | 0.000879755 | 0.358517 | 407.877 | 407.519
153 | 0.000179393 | 0.000925348 | 2.08362e-06 | NON NULLE | 0.612 | 0.356 | 0.000179393 | 0.000925348 | 2.08362e-06 | 0.000895535 | 0.364948 | 407.884 | 407.519
154 | 5.29948e-05 | 0.00103507 | -5.24683e-06 | NON NULLE | 0.616 | 0.36 | 5.29948e-05 | 0.00103507 | -5.24683e-06 | 0.000915521 | 0.373092 | 407.892 | 407.519
155 | -0.000101554 | 0.00104939 | -1.00877e-07 | NON NULLE | 0.62 | 0.364 | -0.000101554 | 0.00104939 | -1.00877e-07 | 0.000941943 | 0.383859 | 407.903 | 407.519
156 | -0.000144492 | 0.00108045 | -2.79262e-05 | NON NULLE | 0.624 | 0.368 | -0.000144492 | 0.00108045 | -2.79262e-05 | 0.000984926 | 0.401376 | 407.92 | 407.519
157 | -0.00010761 | 0.00110784 | -4.97988e-05 | NON NULLE | 0.628 | 0.372 | -0.00010761 | 0.00110784 | -4.97988e-05 | 0.00103856 | 0.423231 | 407.942 | 407.519
158 | 1.56305e-06 | 0.00115758 | -2.55251e-05 | NON NULLE | 0.632 | 0.376 | 1.56305e-06 | 0.00115758 | -2.55251e-05 | 0.00110898 | 0.451932 | 407.971 | 407.519
159 | 7.63299e-06 | 0.00125096 | -1.1056e-05 | NON NULLE | 0.636 | 0.38 | 7.63299e-06 | 0.00125096 | -1.1056e-05 | 0.00116499 | 0.474756 | 407.994 | 407.519
160 | 0.000104737 | 0.00126401 | 1.1731e-06 | NON NULLE | 0.64 | 0.384 | 0.000104737 | 0.00126401 | 1.1731e-06 | 0.00121181 | 0.493835 | 408.013 | 407.519
161 | 0.000276106 | 0.0012852 | 4.17363e-05 | NON NULLE | 0.644 | 0.388 | 0.000276106 | 0.0012852 | 4.17363e-05 | 0.00125976 | 0.513376 | 408.032 | 407.519
162 | 0.000270542 | 0.00133805 | 4.7277e-05 | NON NULLE | 0.648 | 0.392 | 0.000270542 | 0.00133805 | 4.7277e-05 | 0.00130789 | 0.532989 | 408.052 | 407.519
163 | 0.000205521 | 0.00142019 | 3.26432e-05 | NON NULLE | 0.652 | 0.396 | 0.000205521 | 0.00142019 | 3.26432e-05 | 0.00135074 | 0.550452 | 408.069 | 407.519
164 | 0.000126161 | 0.00152028 | 6.21386e-05 | NON NULLE | 0.656 | 0.4 | 0.000126161 | 0.00152028 | 6.21386e-05 | 0.00139607 | 0.568927 | 408.088 | 407.519
165 | 6.91317e-05 | 0.00171604 | 5.70418e-05 | NON NULLE | 0.66 | 0.404 | 6.91317e-05 | 0.00171604 | 5.70418e-05 | 0.00150433 | 0.613045 | 408.132 | 407.519
166 | 2.26859e-05 | 0.0018248 | 4.5623e-05 | NON NULLE | 0.664 | 0.408 | 2.26859e-05 | 0.0018248 | 4.5623e-05 | 0.00159768 | 0.651086 | 408.17 | 407.519
167 | -1.91328e-06 | 0.00192585 | 5.85539e-05 | NON NULLE | 0.668 | 0.412 | -1.91328e-06 | 0.00192585 | 5.85539e-05 | 0.00171754 | 0.699931 | 408.219 | 407.519
168 | -8.26172e-06 | 0.00201864 | 4.65779e-05 | NON NULLE | 0.672 | 0.416 | -8.26172e-06 | 0.00201864 | 4.65779e-05 | 0.00181756 | 0.740688 | 408.26 | 407.519
169 | -0.000102816 | 0.00211671 | 1.67488e-05 | NON NULLE | 0.676 | 0.42 | -0.000102816 | 0.00211671 | 1.67488e-05 | 0.00192301 | 0.783664 | 408.303 | 407.519
170 | -9.17839e-05 | 0.00221339 | -5.77795e-06 | NON NULLE | 0.68 | 0.424 | -9.17839e-05 | 0.00221339 | -5.77795e-06 | 0.00203466 | 0.829164 | 408.348 | 407.519
171 | -0.000109098 | 0.00229539 | -3.44479e-06 | NON NULLE | 0.684 | 0.428 | -0.000109098 | 0.00229539 | -3.44479e-06 | 0.00213645 | 0.870643 | 408.39 | 407.519
172 | -9.23776e-05 | 0.00238823 | -3.04765e-05 | NON NULLE | 0.688 | 0.432 | -9.23776e-05 | 0.00238823 | -3.04765e-05 | 0.00220917 | 0.900277 | 408.419 | 407.519
173 | -5.96278e-05 | 0.00246404 | -2.80283e-05 | NON NULLE | 0.692 | 0.436 | -5.96278e-05 | 0.00246404 | -2.80283e-05 | 0.00229005 | 0.933239 | 408.452 | 407.519
174 | -6.89002e-05 | 0.00256501 | -3.49311e-05 | NON NULLE | 0.696 | 0.44 | -6.89002e-05 | 0.00256501 | -3.49311e-05 | 0.00235978 | 0.961655 | 408.481 | 407.519
175 | -4.70329e-05 | 0.00266903 | -1.25336e-05 | NON NULLE | 0.7 | 0.444 | -4.70329e-05 | 0.00266903 | -1.25336e-05 | 0.00243165 | 0.990945 | 408.51 | 407.519
176 | -4.35755e-05 | 0.00278075 | -1.79445e-05 | NON NULLE | 0.704 | 0.448 | -4.35755e-05 | 0.00278075 | -1.79445e-05 | 0.00251184 | 1.02362 | 408.543 | 407.519
177 | -6.79273e-05 | 0.00291768 | -2.16296e-05 | NON NULLE | 0.708 | 0.452 | -6.79273e-05 | 0.00291768 | -2.16296e-05 | 0.00260112 | 1.06001 | 408.579 | 407.519
178 | -6.3754e-05 | 0.00302786 | 2.75558e-05 | NON NULLE | 0.712 | 0.456 | -6.3754e-05 | 0.00302786 | 2.75558e-05 | 0.00271057 | 1.10461 | 408.623 | 407.519
179 | -0.000110275 | 0.00316925 | 1.96642e-05 | NON NULLE | 0.716 | 0.46 | -0.000110275 | 0.00316925 | 1.96642e-05 | 0.00279388 | 1.13856 | 408.657 | 407.519
180 | -0.00013934 | 0.0032861 | 3.61197e-05 | NON NULLE | 0.72 | 0.464 | -0.00013934 | 0.0032861 | 3.61197e-05 | 0.00292669 | 1.19268 | 408.712 | 407.519
181 | -0.000193132 | 0.00339692 | 8.71675e-06 | NON NULLE | 0.724 | 0.468 | -0.000193132 | 0.00339692 | 8.71675e-06 | 0.00302334 | 1.23207 | 408.751 | 407.519
182 | -0.000244841 | 0.00347551 | 8.98362e-06 | NON NULLE | 0.728 | 0.472 | -0.000244841 | 0.00347551 | 8.98362e-06 | 0.00311047 | 1.26758 | 408.786 | 407.519
183 | -0.000287152 | 0.00354867 | -1.27264e-05 | NON NULLE | 0.732 | 0.476 | -0.000287152 | 0.00354867 | -1.27264e-05 | 0.00321091 | 1.30851 | 408.827 | 407.519
184 | -0.000331906 | 0.00364248 | -1.4717e-05 | NON NULLE | 0.736 | 0.48 | -0.000331906 | 0.00364248 | -1.4717e-05 | 0.00325661 | 1.32713 | 408.846 | 407.519
185 | -0.000365899 | 0.00369837 | -3.72231e-05 | NON NULLE | 0.74 | 0.484 | -0.000365899 | 0.00369837 | -3.72231e-05 | 0.00334706 | 1.36399 | 408.883 | 407.519
186 | -0.00035376 | 0.00374923 | -5.37799e-05 | NON NULLE | 0.744 | 0.488 | -0.00035376 | 0.00374923 | -5.37799e-05 | 0.00341376 | 1.39117 | 408.91 | 407.519
187 | -0.000390119 | 0.00384564 | -6.65968e-05 | NON NULLE | 0.748 | 0.492 | -0.000390119 | 0.00384564 | -6.65968e-05 | 0.00348422 | 1.41989 | 408.939 | 407.519
188 | -0.000374269 | 0.00393025 | -8.44203e-05 | NON NULLE | 0.752 | 0.496 | -0.000374269 | 0.00393025 | -8.44203e-05 | 0.00357104 | 1.45527 | 408.974 | 407.519
189 | -0.000463097 | 0.00406022 | -6.6279e-05 | NON NULLE | 0.756 | 0.5 | -0.000463097 | 0.00406022 | -6.6279e-05 | 0.0036643 | 1.49327 | 409.012 | 407.519
190 | -0.000468684 | 0.00415661 | -6.34917e-05 | NON NULLE | 0.76 | 0.504 | -0.000468684 | 0.00415661 | -6.34917e-05 | 0.00380178 | 1.5493 | 409.068 | 407.519
191 | -0.000511139 | 0.00432589 | -5.88045e-05 | NON NULLE | 0.764 | 0.508 | -0.000511139 | 0.00432589 | -5.88045e-05 | 0.00393077 | 1.60186 | 409.121 | 407.519
192 | -0.000522265 | 0.00449328 | -2.40282e-05 | NON NULLE | 0.768 | 0.512 | -0.000522265 | 0.00449328 | -2.40282e-05 | 0.0040595 | 1.65432 | 409.173 | 407.519
193 | -0.000647463 | 0.00461584 | -2.58764e-05 | NON NULLE | 0.772 | 0.516 | -0.000647463 | 0.00461584 | -2.58764e-05 | 0.00420081 | 1.71191 | 409.231 | 407.519
194 | -0.000773132 | 0.00468148 | 1.47086e-05 | NON NULLE | 0.776 | 0.52 | -0.000773132 | 0.00468148 | 1.47086e-05 | 0.0043089 | 1.75596 | 409.275 | 407.519
195 | -0.00086487 | 0.00482215 | -3.60194e-06 | NON NULLE | 0.78 | 0.524 | -0.00086487 | 0.00482215 | -3.60194e-06 | 0.00445524 | 1.81559 | 409.334 | 407.519
196 | -0.00100318 | 0.00491803 | 5.59886e-06 | NON NULLE | 0.784 | 0.528 | -0.00100318 | 0.00491803 | 5.59886e-06 | 0.00457272 | 1.86347 | 409.382 | 407.519
197 | -0.00106145 | 0.00503885 | -5.59232e-05 | NON NULLE | 0.788 | 0.532 | -0.00106145 | 0.00503885 | -5.59232e-05 | 0.00468549 | 1.90943 | 409.428 | 407.519
198 | -0.00127938 | 0.00518327 | -0.000129062 | NON NULLE | 0.792 | 0.536 | -0.00127938 | 0.00518327 | -0.000129062 | 0.00478656 | 1.95061 | 409.469 | 407.519
199 | -0.00147403 | 0.00534554 | -8.02764e-05 | NON NULLE | 0.796 | 0.54 | -0.00147403 | 0.00534554 | -8.02764e-05 | 0.00489101 | 1.99318 | 409.512 | 407.519
200 | -0.00156863 | 0.00545868 | -8.98046e-05 | NON NULLE | 0.8 | 0.544 | -0.00156863 | 0.00545868 | -8.98046e-05 | 0.00500391 | 2.03919 | 409.558 | 407.519
201 | -0.00159976 | 0.00566627 | -7.85461e-05 | NON NULLE | 0.804 | 0.548 | -0.00159976 | 0.00566627 | -7.85461e-05 | 0.00511539 | 2.08462 | 409.603 | 407.519
202 | -0.00168731 | 0.00585417 | -0.000109381 | NON NULLE | 0.808 | 0.552 | -0.00168731 | 0.00585417 | -0.000109381 | 0.00527111 | 2.14808 | 409.667 | 407.519
203 | -0.00181162 | 0.00605319 | -9.73481e-05 | NON NULLE | 0.812 | 0.556 | -0.00181162 | 0.00605319 | -9.73481e-05 | 0.0054172 | 2.20761 | 409.726 | 407.519
204 | -0.00190355 | 0.00615516 | -0.00011607 | NON NULLE | 0.816 | 0.56 | -0.00190355 | 0.00615516 | -0.00011607 | 0.00558472 | 2.27588 | 409.795 | 407.519
205 | -0.00202859 | 0.00631752 | -7.49712e-05 | NON NULLE | 0.82 | 0.564 | -0.00202859 | 0.00631752 | -7.49712e-05 | 0.00574676 | 2.34191 | 409.861 | 407.519
206 | -0.00202446 | 0.00640895 | -4.16135e-05 | NON NULLE | 0.824 | 0.568 | -0.00202446 | 0.00640895 | -4.16135e-05 | 0.00588458 | 2.39808 | 409.917 | 407.519
207 | -0.00205467 | 0.00649979 | -3.93967e-06 | NON NULLE | 0.828 | 0.572 | -0.00205467 | 0.00649979 | -3.93967e-06 | 0.00600843 | 2.44855 | 409.967 | 407.519
208 | -0.0020878 | 0.00675454 | 1.71775e-05 | NON NULLE | 0.832 | 0.576 | -0.0020878 | 0.00675454 | 1.71775e-05 | 0.00614377 | 2.5037 | 410.023 | 407.519
209 | -0.00204189 | 0.00692092 | 5.90316e-05 | NON NULLE | 0.836 | 0.58 | -0.00204189 | 0.00692092 | 5.90316e-05 | 0.00626954 | 2.55496 | 410.074 | 407.519
210 | -0.00198301 | 0.00707557 | 0.000108265 | NON NULLE | 0.84 | 0.584 | -0.00198301 | 0.00707557 | 0.000108265 | 0.00642496 | 2.61829 | 410.137 | 407.519
211 | -0.00202729 | 0.00734482 | 7.46996e-05 | NON NULLE | 0.844 | 0.588 | -0.00202729 | 0.00734482 | 7.46996e-05 | 0.00657381 | 2.67895 | 410.198 | 407.519
212 | -0.00204133 | 0.00755226 | 8.19533e-05 | NON NULLE | 0.848 | 0.592 | -0.00204133 | 0.00755226 | 8.19533e-05 | 0.0067469 | 2.74949 | 410.268 | 407.519
213 | -0.00213915 | 0.00780251 | 8.27876e-05 | NON NULLE | 0.852 | 0.596 | -0.00213915 | 0.00780251 | 8.27876e-05 | 0.00699144 | 2.84914 | 410.368 | 407.519
214 | -0.00216344 | 0.00801015 | 0.000105522 | NON NULLE | 0.856 | 0.6 | -0.00216344 | 0.00801015 | 0.000105522 | 0.00719443 | 2.93187 | 410.451 | 407.519
215 | -0.00212755 | 0.00817537 | 7.05343e-05 | NON NULLE | 0.86 | 0.604 | -0.00212755 | 0.00817537 | 7.05343e-05 | 0.00738887 | 3.01111 | 410.53 | 407.519
216 | -0.00211401 | 0.00840268 | 0.000142516 | NON NULLE | 0.864 | 0.608 | -0.00211401 | 0.00840268 | 0.000142516 | 0.00756267 | 3.08193 | 410.601 | 407.519
217 | -0.00213239 | 0.00848626 | 0.000196206 | NON NULLE | 0.868 | 0.612 | -0.00213239 | 0.00848626 | 0.000196206 | 0.00772462 | 3.14793 | 410.667 | 407.519
218 | -0.00212938 | 0.00869653 | 0.000210742 | NON NULLE | 0.872 | 0.616 | -0.00212938 | 0.00869653 | 0.000210742 | 0.00790014 | 3.21946 | 410.738 | 407.519
219 | -0.0021447 | 0.00886707 | 0.000197794 | NON NULLE | 0.876 | 0.62 | -0.0021447 | 0.00886707 | 0.000197794 | 0.00804011 | 3.2765 | 410.795 | 407.519
220 | -0.00209884 | 0.00918818 | 0.000255338 | NON NULLE | 0.88 | 0.624 | -0.00209884 | 0.00918818 | 0.000255338 | 0.00823607 | 3.35635 | 410.875 | 407.519
221 | -0.00210038 | 0.00935983 | 0.000219399 | NON NULLE | 0.884 | 0.628 | -0.00210038 | 0.00935983 | 0.000219399 | 0.00843829 | 3.43876 | 410.958 | 407.519
222 | -0.00214766 | 0.00952638 | 0.000145345 | NON NULLE | 0.888 | 0.632 | -0.00214766 | 0.00952638 | 0.000145345 | 0.00866252 | 3.53014 | 411.049 | 407.519
223 | -0.00226034 | 0.0096332 | 6.05991e-05 | NON NULLE | 0.892 | 0.636 | -0.00226034 | 0.0096332 | 6.05991e-05 | 0.00885533 | 3.60871 | 411.128 | 407.519
224 | -0.00244131 | 0.00982926 | -3.59577e-05 | NON NULLE | 0.896 | 0.64 | -0.00244131 | 0.00982926 | -3.59577e-05 | 0.00905436 | 3.68982 | 411.209 | 407.519
225 | -0.00252432 | 0.0100057 | -8.00814e-05 | NON NULLE | 0.9 | 0.644 | -0.00252432 | 0.0100057 | -8.00814e-05 | 0.00925145 | 3.77014 | 411.289 | 407.519
226 | -0.00255921 | 0.010203 | -0.000106809 | NON NULLE | 0.904 | 0.648 | -0.00255921 | 0.010203 | -0.000106809 | 0.00942601 | 3.84127 | 411.36 | 407.519
227 | -0.00259618 | 0.01046 | -0.000136996 | NON NULLE | 0.908 | 0.652 | -0.00259618 | 0.01046 | -0.000136996 | 0.0095966 | 3.9108 | 411.43 | 407.519
228 | -0.00274127 | 0.0107133 | -9.58168e-05 | NON NULLE | 0.912 | 0.656 | -0.00274127 | 0.0107133 | -9.58168e-05 | 0.00977331 | 3.98281 | 411.502 | 407.519
229 | -0.00281926 | 0.0110105 | -7.48504e-05 | NON NULLE | 0.916 | 0.66 | -0.00281926 | 0.0110105 | -7.48504e-05 | 0.00997214 | 4.06384 | 411.583 | 407.519
230 | -0.00282903 | 0.0113823 | -1.2268e-05 | NON NULLE | 0.92 | 0.664 | -0.00282903 | 0.0113823 | -1.2268e-05 | 0.0102044 | 4.1585 | 411.677 | 407.519
231 | -0.00292978 | 0.0115768 | -9.89187e-06 | NON NULLE | 0.924 | 0.668 | -0.00292978 | 0.0115768 | -9.89187e-06 | 0.0104335 | 4.25185 | 411.771 | 407.519
232 | -0.00302265 | 0.0118027 | -5.36449e-06 | NON NULLE | 0.928 | 0.672 | -0.00302265 | 0.0118027 | -5.36449e-06 | 0.0106806 | 4.35255 | 411.871 | 407.519
233 | -0.00302078 | 0.011937 | -4.80733e-05 | NON NULLE | 0.932 | 0.676 | -0.00302078 | 0.011937 | -4.80733e-05 | 0.0109223 | 4.45106 | 411.97 | 407.519
234 | -0.00310739 | 0.0121442 | -2.43205e-05 | NON NULLE | 0.936 | 0.68 | -0.00310739 | 0.0121442 | -2.43205e-05 | 0.0111121 | 4.52841 | 412.047 | 407.519
235 | -0.00317087 | 0.0123645 | 3.54191e-06 | NON NULLE | 0.94 | 0.684 | -0.00317087 | 0.0123645 | 3.54191e-06 | 0.0113158 | 4.61141 | 412.13 | 407.519
236 | -0.00328427 | 0.0125883 | 4.9386e-05 | NON NULLE | 0.944 | 0.688 | -0.00328427 | 0.0125883 | 4.9386e-05 | 0.0115144 | 4.69232 | 412.211 | 407.519
237 | -0.00328259 | 0.0128977 | 5.37666e-05 | NON NULLE | 0.948 | 0.692 | -0.00328259 | 0.0128977 | 5.37666e-05 | 0.0117041 | 4.76966 | 412.289 | 407.519
238 | -0.00335114 | 0.0131136 | 3.03748e-05 | NON NULLE | 0.952 | 0.696 | -0.00335114 | 0.0131136 | 3.03748e-05 | 0.0119296 | 4.86153 | 412.38 | 407.519
239 | -0.00341409 | 0.0133499 | 3.61881e-06 | NON NULLE | 0.956 | 0.7 | -0.00341409 | 0.0133499 | 3.61881e-06 | 0.0121586 | 4.95487 | 412.474 | 407.519
240 | -0.00347212 | 0.0135142 | -4.60857e-05 | NON NULLE | 0.96 | 0.704 | -0.00347212 | 0.0135142 | -4.60857e-05 | 0.0123841 | 5.04676 | 412.566 | 407.519
241 | -0.00359127 | 0.0136078 | -4.38858e-05 | NON NULLE | 0.964 | 0.708 | -0.00359127 | 0.0136078 | -4.38858e-05 | 0.0125603 | 5.11858 | 412.637 | 407.519
242 | -0.00367598 | 0.0137948 | -7.34201e-05 | NON NULLE | 0.968 | 0.712 | -0.00367598 | 0.0137948 | -7.34201e-05 | 0.0127485 | 5.19526 | 412.714 | 407.519
243 | -0.00379356 | 0.0139631 | -0.000151053 | NON NULLE | 0.972 | 0.716 | -0.00379356 | 0.0139631 | -0.000151053 | 0.0129185 | 5.26453 | 412.783 | 407.519
244 | -0.00398954 | 0.0142097 | -8.26039e-05 | NON NULLE | 0.976 | 0.72 | -0.00398954 | 0.0142097 | -8.26039e-05 | 0.0130674 | 5.3252 | 412.844 | 407.519
245 | -0.0041825 | 0.0144887 | -6.95017e-05 | NON NULLE | 0.98 | 0.724 | -0.0041825 | 0.0144887 | -6.95017e-05 | 0.0132383 | 5.39488 | 412.914 | 407.519
246 | -0.00435002 | 0.0147228 | 3.27304e-05 | NON NULLE | 0.984 | 0.728 | -0.00435002 | 0.0147228 | 3.27304e-05 | 0.0134632 | 5.48651 | 413.005 | 407.519
247 | -0.00442423 | 0.0150263 | 1.37719e-05 | NON NULLE | 0.988 | 0.732 | -0.00442423 | 0.0150263 | 1.37719e-05 | 0.0137169 | 5.58988 | 413.109 | 407.519
248 | -0.00452567 | 0.0152629 | 6.58886e-05 | NON NULLE | 0.992 | 0.736 | -0.00452567 | 0.0152629 | 6.58886e-05 | 0.0140019 | 5.70603 | 413.225 | 407.519
249 | -0.00459814 | 0.0155367 | 9.24869e-05 | NON NULLE | 0.996 | 0.74 | -0.00459814 | 0.0155367 | 9.24869e-05 | 0.0142469 | 5.80587 | 413.325 | 407.519
250 | -0.00464987 | 0.0157844 | 3.23963e-05 | NON NULLE | 1 | 0.744 | -0.00464987 | 0.0157844 | 3.23963e-05 | 0.0145235 | 5.91861 | 413.437 | 407.519
251 | -0.00465332 | 0.0160856 | -3.66671e-05 | NON NULLE | 1.004 | 0.748 | -0.00465332 | 0.0160856 | -3.66671e-05 | 0.0147822 | 6.02404 | 413.543 | 407.519
252 | -0.00476791 | 0.0163363 | -8.97638e-05 | NON NULLE | 1.008 | 0.752 | -0.00476791 | 0.0163363 | -8.97638e-05 | 0.0150177 | 6.12001 | 413.639 | 407.519
253 | -0.00480632 | 0.0166029 | -0.000125372 | NON NULLE | 1.012 | 0.756 | -0.00480632 | 0.0166029 | -0.000125372 | 0.0152421 | 6.21146 | 413.73 | 407.519
254 | -0.00486724 | 0.0168871 | -8.03669e-05 | NON NULLE | 1.016 | 0.76 | -0.00486724 | 0.0168871 | -8.03669e-05 | 0.0154641 | 6.30193 | 413.821 | 407.519
255 | -0.00496315 | 0.0171314 | -5.97455e-05 | NON NULLE | 1.02 | 0.764 | -0.00496315 | 0.0171314 | -5.97455e-05 | 0.0157259 | 6.40861 | 413.927 | 407.519
256 | -0.00513836 | 0.0172698 | -3.90333e-05 | NON NULLE | 1.024 | 0.768 | -0.00513836 | 0.0172698 | -3.90333e-05 | 0.0159892 | 6.51589 | 414.035 | 407.519
257 | -0.00513916 | 0.0175364 | -0.000142089 | NON NULLE | 1.028 | 0.772 | -0.00513916 | 0.0175364 | -0.000142089 | 0.016272 | 6.63116 | 414.15 | 407.519
258 | -0.00528597 | 0.017729 | -4.73577e-05 | NON NULLE | 1.032 | 0.776 | -0.00528597 | 0.017729 | -4.73577e-05 | 0.0165669 | 6.75132 | 414.27 | 407.519
259 | -0.00532137 | 0.0180023 | -7.41705e-05 | NON NULLE | 1.036 | 0.78 | -0.00532137 | 0.0180023 | -7.41705e-05 | 0.0167972 | 6.8452 | 414.364 | 407.519
260 | -0.00543437 | 0.0183065 | -8.50721e-05 | NON NULLE | 1.04 | 0.784 | -0.00543437 | 0.0183065 | -8.50721e-05 | 0.0170237 | 6.93747 | 414.456 | 407.519
261 | -0.00553079 | 0.0186499 | -7.64151e-05 | NON NULLE | 1.044 | 0.788 | -0.00553079 | 0.0186499 | -7.64151e-05 | 0.0172693 | 7.03756 | 414.556 | 407.519
262 | -0.00561741 | 0.0189574 | -1.51381e-05 | NON NULLE | 1.048 | 0.792 | -0.00561741 | 0.0189574 | -1.51381e-05 | 0.0175101 | 7.13568 | 414.655 | 407.519
263 | -0.00565544 | 0.019229 | 6.02936e-05 | NON NULLE | 1.052 | 0.796 | -0.00565544 | 0.019229 | 6.02936e-05 | 0.0177736 | 7.24309 | 414.762 | 407.519
264 | -0.00583993 | 0.0194696 | 8.65871e-05 | NON NULLE | 1.056 | 0.8 | -0.00583993 | 0.0194696 | 8.65871e-05 | 0.0180345 | 7.34938 | 414.868 | 407.519
265 | -0.00599573 | 0.0196418 | 0.000122749 | NON NULLE | 1.06 | 0.804 | -0.00599573 | 0.0196418 | 0.000122749 | 0.0183018 | 7.45833 | 414.977 | 407.519
266 | -0.00615985 | 0.019855 | 0.000135008 | NON NULLE | 1.064 | 0.808 | -0.00615985 | 0.019855 | 0.000135008 | 0.0185345 | 7.55317 | 415.072 | 407.519
267 | -0.00621864 | 0.0201116 | 6.56308e-05 | NON NULLE | 1.068 | 0.812 | -0.00621864 | 0.0201116 | 6.56308e-05 | 0.018757 | 7.64382 | 415.163 | 407.519
268 | -0.00623741 | 0.0203714 | 7.17503e-05 | NON NULLE | 1.072 | 0.816 | -0.00623741 | 0.0203714 | 7.17503e-05 | 0.0189269 | 7.71308 | 415.232 | 407.519
269 | -0.00635433 | 0.0206367 | 4.93971e-05 | NON NULLE | 1.076 | 0.82 | -0.00635433 | 0.0206367 | 4.93971e-05 | 0.0191076 | 7.78672 | 415.306 | 407.519
270 | -0.00641986 | 0.0209273 | 6.94314e-05 | NON NULLE | 1.08 | 0.824 | -0.00641986 | 0.0209273 | 6.94314e-05 | 0.0193177 | 7.87234 | 415.391 | 407.519
271 | -0.00657003 | 0.0212094 | 0.000120625 | NON NULLE | 1.084 | 0.828 | -0.00657003 | 0.0212094 | 0.000120625 | 0.0195767 | 7.97788 | 415.497 | 407.519
272 | -0.00662187 | 0.0214885 | 0.000176802 | NON NULLE | 1.088 | 0.832 | -0.00662187 | 0.0214885 | 0.000176802 | 0.0198467 | 8.08792 | 415.607 | 407.519
273 | -0.00670789 | 0.0217227 | 0.000193151 | NON NULLE | 1.092 | 0.836 | -0.00670789 | 0.0217227 | 0.000193151 | 0.0201432 | 8.20872 | 415.728 | 407.519
274 | -0.00676677 | 0.0220407 | 0.000230082 | NON NULLE | 1.096 | 0.84 | -0.00676677 | 0.0220407 | 0.000230082 | 0.0204208 | 8.32186 | 415.841 | 407.519
275 | -0.0067996 | 0.0223503 | 0.00025094 | NON NULLE | 1.1 | 0.844 | -0.0067996 | 0.0223503 | 0.00025094 | 0.0206958 | 8.43391 | 415.953 | 407.519
276 | -0.00687789 | 0.0226482 | 0.000256531 | NON NULLE | 1.104 | 0.848 | -0.00687789 | 0.0226482 | 0.000256531 | 0.0209697 | 8.54556 | 416.064 | 407.519
277 | -0.00692057 | 0.0229702 | 0.000202128 | NON NULLE | 1.108 | 0.852 | -0.00692057 | 0.0229702 | 0.000202128 | 0.0212029 | 8.64057 | 416.159 | 407.519
278 | -0.00702236 | 0.0232733 | 0.000206523 | NON NULLE | 1.112 | 0.856 | -0.00702236 | 0.0232733 | 0.000206523 | 0.0214583 | 8.74465 | 416.264 | 407.519
279 | -0.00709214 | 0.0235273 | 0.000222452 | NON NULLE | 1.116 | 0.86 | -0.00709214 | 0.0235273 | 0.000222452 | 0.0217235 | 8.85275 | 416.372 | 407.519
280 | -0.00716823 | 0.0237774 | 0.00028716 | NON NULLE | 1.12 | 0.864 | -0.00716823 | 0.0237774 | 0.00028716 | 0.0220292 | 8.97733 | 416.496 | 407.519
281 | -0.00721662 | 0.0239954 | 0.000337145 | NON NULLE | 1.124 | 0.868 | -0.00721662 | 0.0239954 | 0.000337145 | 0.022302 | 9.0885 | 416.607 | 407.519
282 | -0.00727948 | 0.0243005 | 0.000389855 | NON NULLE | 1.128 | 0.872 | -0.00727948 | 0.0243005 | 0.000389855 | 0.0225559 | 9.19196 | 416.711 | 407.519
283 | -0.00736339 | 0.0246354 | 0.000365984 | NON NULLE | 1.132 | 0.876 | -0.00736339 | 0.0246354 | 0.000365984 | 0.0228084 | 9.29486 | 416.814 | 407.519
284 | -0.00741089 | 0.0249895 | 0.000327382 | NON NULLE | 1.136 | 0.88 | -0.00741089 | 0.0249895 | 0.000327382 | 0.0230535 | 9.39474 | 416.914 | 407.519
285 | -0.00749373 | 0.0253046 | 0.000328546 | NON NULLE | 1.14 | 0.884 | -0.00749373 | 0.0253046 | 0.000328546 | 0.0233172 | 9.5022 | 417.021 | 407.519
286 | -0.00752975 | 0.0255859 | 0.000296941 | NON NULLE | 1.144 | 0.888 | -0.00752975 | 0.0255859 | 0.000296941 | 0.0235649 | 9.60312 | 417.122 | 407.519
287 | -0.0075218 | 0.0259088 | 0.000238563 | NON NULLE | 1.148 | 0.892 | -0.0075218 | 0.0259088 | 0.000238563 | 0.0238543 | 9.72109 | 417.24 | 407.519
288 | -0.00760559 | 0.0261707 | 0.000239233 | NON NULLE | 1.152 | 0.896 | -0.00760559 | 0.0261707 | 0.000239233 | 0.0241646 | 9.84753 | 417.366 | 407.519
289 | -0.00771096 | 0.0263934 | 0.000244726 | NON NULLE | 1.156 | 0.9 | -0.00771096 | 0.0263934 | 0.000244726 | 0.0244816 | 9.97671 | 417.496 | 407.519
290 | -0.00776696 | 0.0266411 | 0.000269131 | NON NULLE | 1.16 | 0.904 | -0.00776696 | 0.0266411 | 0.000269131 | 0.0248028 | 10.1076 | 417.626 | 407.519
291 | -0.00787075 | 0.0269757 | 0.000281776 | NON NULLE | 1.164 | 0.908 | -0.00787075 | 0.0269757 | 0.000281776 | 0.0250653 | 10.2146 | 417.733 | 407.519
292 | -0.00800586 | 0.027344 | 0.000263185 | NON NULLE | 1.168 | 0.912 | -0.00800586 | 0.027344 | 0.000263185 | 0.0253265 | 10.321 | 417.84 | 407.519
293 | -0.00803704 | 0.0276853 | 0.00027679 | NON NULLE | 1.172 | 0.916 | -0.00803704 | 0.0276853 | 0.00027679 | 0.0256256 | 10.4429 | 417.962 | 407.519
294 | -0.00809068 | 0.0280171 | 0.000258194 | NON NULLE | 1.176 | 0.92 | -0.00809068 | 0.0280171 | 0.000258194 | 0.0259142 | 10.5605 | 418.079 | 407.519
295 | -0.00812646 | 0.0283146 | 0.000244635 | NON NULLE | 1.18 | 0.924 | -0.00812646 | 0.0283146 | 0.000244635 | 0.0262407 | 10.6936 | 418.212 | 407.519
296 | -0.00821226 | 0.0285931 | 0.000219934 | NON NULLE | 1.184 | 0.928 | -0.00821226 | 0.0285931 | 0.000219934 | 0.026551 | 10.82 | 418.339 | 407.519
297 | -0.00827195 | 0.0288762 | 0.000190158 | NON NULLE | 1.188 | 0.932 | -0.00827195 | 0.0288762 | 0.000190158 | 0.0268631 | 10.9472 | 418.466 | 407.519
298 | -0.00837884 | 0.0291878 | 0.000234892 | NON NULLE | 1.192 | 0.936 | -0.00837884 | 0.0291878 | 0.000234892 | 0.0271509 | 11.0645 | 418.583 | 407.519
299 | -0.00846456 | 0.0294943 | 0.0002234 | NON NULLE | 1.196 | 0.94 | -0.00846456 | 0.0294943 | 0.0002234 | 0.0274245 | 11.176 | 418.695 | 407.519
300 | -0.00859845 | 0.0298793 | 0.000233518 | NON NULLE | 1.2 | 0.944 | -0.00859845 | 0.0298793 | 0.000233518 | 0.027685 | 11.2822 | 418.801 | 407.519
301 | -0.00869703 | 0.0301189 | 0.000224779 | NON NULLE | 1.204 | 0.948 | -0.00869703 | 0.0301189 | 0.000224779 | 0.0279607 | 11.3945 | 418.913 | 407.519
302 | -0.00875725 | 0.0303476 | 0.00021963 | NON NULLE | 1.208 | 0.952 | -0.00875725 | 0.0303476 | 0.00021963 | 0.0282737 | 11.5221 | 419.041 | 407.519
303 | -0.00883368 | 0.030562 | 0.000240971 | NON NULLE | 1.212 | 0.956 | -0.00883368 | 0.030562 | 0.000240971 | 0.0285667 | 11.6415 | 419.16 | 407.519
304 | -0.00891849 | 0.0308305 | 0.000279744 | NON NULLE | 1.216 | 0.96 | -0.00891849 | 0.0308305 | 0.000279744 | 0.0288623 | 11.7619 | 419.281 | 407.519
305 | -0.00893865 | 0.031155 | 0.000220414 | NON NULLE | 1.22 | 0.964 | -0.00893865 | 0.031155 | 0.000220414 | 0.0291351 | 11.8731 | 419.392 | 407.519
306 | -0.00903566 | 0.0315079 | 0.000243093 | NON NULLE | 1.224 | 0.968 | -0.00903566 | 0.0315079 | 0.000243093 | 0.0294001 | 11.9811 | 419.5 | 407.519
307 | -0.00908703 | 0.0318754 | 0.000206827 | NON NULLE | 1.228 | 0.972 | -0.00908703 | 0.0318754 | 0.000206827 | 0.0296515 | 12.0835 | 419.602 | 407.519
308 | -0.00920009 | 0.032187 | 0.000210985 | NON NULLE | 1.232 | 0.976 | -0.00920009 | 0.032187 | 0.000210985 | 0.0299395 | 12.2009 | 419.72 | 407.519
309 | -0.00929146 | 0.0325061 | 0.000207003 | NON NULLE | 1.236 | 0.98 | -0.00929146 | 0.0325061 | 0.000207003 | 0.030245 | 12.3254 | 419.844 | 407.519
310 | -0.00946222 | 0.0327021 | 0.000263312 | NON NULLE | 1.24 | 0.984 | -0.00946222 | 0.0327021 | 0.000263312 | 0.0305516 | 12.4504 | 419.969 | 407.519
311 | -0.00947964 | 0.0330239 | 0.000222744 | NON NULLE | 1.244 | 0.988 | -0.00947964 | 0.0330239 | 0.000222744 | 0.0308251 | 12.5618 | 420.081 | 407.519
312 | -0.00968705 | 0.0332624 | 0.000282732 | NON NULLE | 1.248 | 0.992 | -0.00968705 | 0.0332624 | 0.000282732 | 0.0311064 | 12.6764 | 420.195 | 407.519
313 | -0.00977212 | 0.0335806 | 0.000327815 | NON NULLE | 1.252 | 0.996 | -0.00977212 | 0.0335806 | 0.000327815 | 0.0313963 | 12.7946 | 420.313 | 407.519
314 | -0.0098025 | 0.0339285 | 0.000343388 | NON NULLE | 1.256 | 1 | -0.0098025 | 0.0339285 | 0.000343388 | 0.0316531 | 12.8992 | 420.418 | 407.519
315 | -0.00983953 | 0.0342554 | 0.000358078 | NON NULLE | 1.26 | 1.004 | -0.00983953 | 0.0342554 | 0.000358078 | 0.0319245 | 13.0098 | 420.529 | 407.519
316 | -0.00990077 | 0.0345459 | 0.000336265 | NON NULLE | 1.264 | 1.008 | -0.00990077 | 0.0345459 | 0.000336265 | 0.0322103 | 13.1263 | 420.645 | 407.519
317 | -0.00998131 | 0.0347838 | 0.00035461 | NON NULLE | 1.268 | 1.012 | -0.00998131 | 0.0347838 | 0.00035461 | 0.0324916 | 13.2409 | 420.76 | 407.519
318 | -0.0100015 | 0.0350341 | 0.000446336 | NON NULLE | 1.272 | 1.016 | -0.0100015 | 0.0350341 | 0.000446336 | 0.0327929 | 13.3637 | 420.883 | 407.519
319 | -0.0100152 | 0.0353909 | 0.000425556 | NON NULLE | 1.276 | 1.02 | -0.0100152 | 0.0353909 | 0.000425556 | 0.0330951 | 13.4869 | 421.006 | 407.519
320 | -0.0100897 | 0.0357559 | 0.000439045 | NON NULLE | 1.28 | 1.024 | -0.0100897 | 0.0357559 | 0.000439045 | 0.0334063 | 13.6137 | 421.133 | 407.519
321 | -0.0101981 | 0.0361503 | 0.000479573 | NON NULLE | 1.284 | 1.028 | -0.0101981 | 0.0361503 | 0.000479573 | 0.0337196 | 13.7414 | 421.26 | 407.519
322 | -0.0103564 | 0.0365291 | 0.000512187 | NON NULLE | 1.288 | 1.032 | -0.0103564 | 0.0365291 | 0.000512187 | 0.0340047 | 13.8575 | 421.376 | 407.519
323 | -0.0105276 | 0.0368657 | 0.000500538 | NON NULLE | 1.292 | 1.036 | -0.0105276 | 0.0368657 | 0.000500538 | 0.0343036 | 13.9794 | 421.498 | 407.519
324 | -0.0105325 | 0.0370795 | 0.000516067 | NON NULLE | 1.296 | 1.04 | -0.0105325 | 0.0370795 | 0.000516067 | 0.0345686 | 14.0874 | 421.606 | 407.519
325 | -0.0107065 | 0.037405 | 0.000475536 | NON NULLE | 1.3 | 1.044 | -0.0107065 | 0.037405 | 0.000475536 | 0.0348665 | 14.2088 | 421.728 | 407.519
326 | -0.0109055 | 0.0376569 | 0.000472181 | NON NULLE | 1.304 | 1.048 | -0.0109055 | 0.0376569 | 0.000472181 | 0.0351449 | 14.3222 | 421.841 | 407.519
327 | -0.0109293 | 0.0379864 | 0.000513975 | NON NULLE | 1.308 | 1.052 | -0.0109293 | 0.0379864 | 0.000513975 | 0.0354332 | 14.4397 | 421.959 | 407.519
328 | -0.0110357 | 0.038371 | 0.000514004 | NON NULLE | 1.312 | 1.056 | -0.0110357 | 0.038371 | 0.000514004 | 0.035755 | 14.5708 | 422.09 | 407.519
329 | -0.0111426 | 0.0387454 | 0.000568336 | NON NULLE | 1.316 | 1.06 | -0.0111426 | 0.0387454 | 0.000568336 | 0.0360364 | 14.6855 | 422.204 | 407.519
330 | -0.0112263 | 0.0390798 | 0.000562274 | NON NULLE | 1.32 | 1.064 | -0.0112263 | 0.0390798 | 0.000562274 | 0.0363407 | 14.8095 | 422.328 | 407.519
331 | -0.0112883 | 0.039444 | 0.000581596 | NON NULLE | 1.324 | 1.068 | -0.0112883 | 0.039444 | 0.000581596 | 0.0366496 | 14.9354 | 422.454 | 407.519
332 | -0.0114378 | 0.0396767 | 0.000605529 | NON NULLE | 1.328 | 1.072 | -0.0114378 | 0.0396767 | 0.000605529 | 0.0369658 | 15.0643 | 422.583 | 407.519
333 | -0.0115442 | 0.039978 | 0.000574646 | NON NULLE | 1.332 | 1.076 | -0.0115442 | 0.039978 | 0.000574646 | 0.0372677 | 15.1873 | 422.706 | 407.519
334 | -0.0116237 | 0.0403071 | 0.000580691 | NON NULLE | 1.336 | 1.08 | -0.0116237 | 0.0403071 | 0.000580691 | 0.0375375 | 15.2972 | 422.816 | 407.519
335 | -0.011754 | 0.0405596 | 0.000556775 | NON NULLE | 1.34 | 1.084 | -0.011754 | 0.0405596 | 0.000556775 | 0.037816 | 15.4107 | 422.93 | 407.519
336 | -0.0118882 | 0.040871 | 0.000567526 | NON NULLE | 1.344 | 1.088 | -0.0118882 | 0.040871 | 0.000567526 | 0.0380618 | 15.5109 | 423.03 | 407.519
337 | -0.0119909 | 0.0411948 | 0.000570033 | NON NULLE | 1.348 | 1.092 | -0.0119909 | 0.0411948 | 0.000570033 | 0.0383166 | 15.6148 | 423.134 | 407.519
338 | -0.012045 | 0.0414575 | 0.000590653 | NON NULLE | 1.352 | 1.096 | -0.012045 | 0.0414575 | 0.000590653 | 0.0385899 | 15.7261 | 423.245 | 407.519
339 | -0.0121464 | 0.0417597 | 0.000632789 | NON NULLE | 1.356 | 1.1 | -0.0121464 | 0.0417597 | 0.000632789 | 0.0388535 | 15.8335 | 423.352 | 407.519
340 | -0.0122547 | 0.0420226 | 0.00063679 | NON NULLE | 1.36 | 1.104 | -0.0122547 | 0.0420226 | 0.00063679 | 0.0391817 | 15.9673 | 423.486 | 407.519
341 | -0.0123376 | 0.0423223 | 0.000629943 | NON NULLE | 1.364 | 1.108 | -0.0123376 | 0.0423223 | 0.000629943 | 0.0394958 | 16.0953 | 423.614 | 407.519
342 | -0.0124083 | 0.0426387 | 0.000683015 | NON NULLE | 1.368 | 1.112 | -0.0124083 | 0.0426387 | 0.000683015 | 0.0398039 | 16.2209 | 423.74 | 407.519
343 | -0.0124892 | 0.0429237 | 0.000733596 | NON NULLE | 1.372 | 1.116 | -0.0124892 | 0.0429237 | 0.000733596 | 0.0401067 | 16.3442 | 423.863 | 407.519
344 | -0.0125207 | 0.0432463 | 0.000766679 | NON NULLE | 1.376 | 1.12 | -0.0125207 | 0.0432463 | 0.000766679 | 0.0403735 | 16.453 | 423.972 | 407.519
345 | -0.0125821 | 0.0436076 | 0.000713234 | NON NULLE | 1.38 | 1.124 | -0.0125821 | 0.0436076 | 0.000713234 | 0.0406608 | 16.5701 | 424.089 | 407.519
346 | -0.0126255 | 0.0439075 | 0.000694973 | NON NULLE | 1.384 | 1.128 | -0.0126255 | 0.0439075 | 0.000694973 | 0.0409634 | 16.6933 | 424.212 | 407.519
347 | -0.0127428 | 0.044238 | 0.000710314 | NON NULLE | 1.388 | 1.132 | -0.0127428 | 0.044238 | 0.000710314 | 0.0412438 | 16.8076 | 424.326 | 407.519
348 | -0.0128248 | 0.0445011 | 0.000729103 | NON NULLE | 1.392 | 1.136 | -0.0128248 | 0.0445011 | 0.000729103 | 0.0415461 | 16.9308 | 424.45 | 407.519
349 | -0.012887 | 0.044789 | 0.000698028 | NON NULLE | 1.396 | 1.14 | -0.012887 | 0.044789 | 0.000698028 | 0.0418185 | 17.0418 | 424.561 | 407.519
350 | -0.0130638 | 0.0450768 | 0.000693682 | NON NULLE | 1.4 | 1.144 | -0.0130638 | 0.0450768 | 0.000693682 | 0.0421083 | 17.1599 | 424.679 | 407.519
351 | -0.0133188 | 0.0453736 | 0.000642521 | NON NULLE | 1.404 | 1.148 | -0.0133188 | 0.0453736 | 0.000642521 | 0.0423925 | 17.2758 | 424.795 | 407.519
352 | -0.0134353 | 0.0457391 | 0.000659677 | NON NULLE | 1.408 | 1.152 | -0.0134353 | 0.0457391 | 0.000659677 | 0.0426732 | 17.3901 | 424.909 | 407.519
353 | -0.0135944 | 0.0460293 | 0.000660099 | NON NULLE | 1.412 | 1.156 | -0.0135944 | 0.0460293 | 0.000660099 | 0.0429865 | 17.5178 | 425.037 | 407.519
354 | -0.0136885 | 0.0463617 | 0.000673372 | NON NULLE | 1.416 | 1.16 | -0.0136885 | 0.0463617 | 0.000673372 | 0.0432997 | 17.6454 | 425.164 | 407.519
355 | -0.0137804 | 0.0466648 | 0.000716923 | NON NULLE | 1.42 | 1.164 | -0.0137804 | 0.0466648 | 0.000716923 | 0.0436152 | 17.774 | 425.293 | 407.519
356 | -0.0138644 | 0.0470111 | 0.000762416 | NON NULLE | 1.424 | 1.168 | -0.0138644 | 0.0470111 | 0.000762416 | 0.0439323 | 17.9032 | 425.422 | 407.519
357 | -0.0139542 | 0.0473808 | 0.0008154 | NON NULLE | 1.428 | 1.172 | -0.0139542 | 0.0473808 | 0.0008154 | 0.0442302 | 18.0247 | 425.544 | 407.519
358 | -0.0139881 | 0.0477501 | 0.000832114 | NON NULLE | 1.432 | 1.176 | -0.0139881 | 0.0477501 | 0.000832114 | 0.044536 | 18.1493 | 425.668 | 407.519
359 | -0.0140517 | 0.0481296 | 0.000866194 | NON NULLE | 1.436 | 1.18 | -0.0140517 | 0.0481296 | 0.000866194 | 0.0448432 | 18.2745 | 425.793 | 407.519
360 | -0.0140628 | 0.0484391 | 0.00088496 | NON NULLE | 1.44 | 1.184 | -0.0140628 | 0.0484391 | 0.00088496 | 0.04516 | 18.4036 | 425.922 | 407.519
361 | -0.014078 | 0.0487434 | 0.000876099 | NON NULLE | 1.444 | 1.188 | -0.014078 | 0.0487434 | 0.000876099 | 0.0454839 | 18.5356 | 426.054 | 407.519
362 | -0.0141101 | 0.0490494 | 0.000856343 | NON NULLE | 1.448 | 1.192 | -0.0141101 | 0.0490494 | 0.000856343 | 0.0457771 | 18.655 | 426.174 | 407.519
363 | -0.0141754 | 0.0493 | 0.000826351 | NON NULLE | 1.452 | 1.196 | -0.0141754 | 0.0493 | 0.000826351 | 0.0460899 | 18.7825 | 426.301 | 407.519
364 | -0.0141879 | 0.049577 | 0.000819521 | NON NULLE | 1.456 | 1.2 | -0.0141879 | 0.049577 | 0.000819521 | 0.0463716 | 18.8973 | 426.416 | 407.519
365 | -0.0142094 | 0.0497574 | 0.000852302 | NON NULLE | 1.46 | 1.204 | -0.0142094 | 0.0497574 | 0.000852302 | 0.0466507 | 19.011 | 426.53 | 407.519
366 | -0.0142715 | 0.0501279 | 0.000805083 | NON NULLE | 1.464 | 1.208 | -0.0142715 | 0.0501279 | 0.000805083 | 0.0469421 | 19.1298 | 426.649 | 407.519
367 | -0.0143389 | 0.0505765 | 0.000848669 | NON NULLE | 1.468 | 1.212 | -0.0143389 | 0.0505765 | 0.000848669 | 0.0472577 | 19.2584 | 426.777 | 407.519
368 | -0.0143559 | 0.0508756 | 0.000826034 | NON NULLE | 1.472 | 1.216 | -0.0143559 | 0.0508756 | 0.000826034 | 0.0475736 | 19.3872 | 426.906 | 407.519
369 | -0.0144539 | 0.0512856 | 0.000794382 | NON NULLE | 1.476 | 1.22 | -0.0144539 | 0.0512856 | 0.000794382 | 0.0478901 | 19.5161 | 427.035 | 407.519
370 | -0.0143217 | 0.0515972 | 0.000834543 | NON NULLE | 1.48 | 1.224 | -0.0143217 | 0.0515972 | 0.000834543 | 0.048232 | 19.6555 | 427.174 | 407.519
371 | -0.0144317 | 0.0518971 | 0.000818605 | NON NULLE | 1.484 | 1.228 | -0.0144317 | 0.0518971 | 0.000818605 | 0.0485282 | 19.7761 | 427.295 | 407.519
372 | -0.0143836 | 0.0522846 | 0.000894394 | NON NULLE | 1.488 | 1.232 | -0.0143836 | 0.0522846 | 0.000894394 | 0.0488175 | 19.8941 | 427.413 | 407.519
373 | -0.0144765 | 0.05262 | 0.000867621 | NON NULLE | 1.492 | 1.236 | -0.0144765 | 0.05262 | 0.000867621 | 0.0491578 | 20.0327 | 427.552 | 407.519
374 | -0.0144947 | 0.0529891 | 0.00089282 | NON NULLE | 1.496 | 1.24 | -0.0144947 | 0.0529891 | 0.00089282 | 0.0494834 | 20.1654 | 427.684 | 407.519
375 | -0.0145182 | 0.0532971 | 0.000927048 | NON NULLE | 1.5 | 1.244 | -0.0145182 | 0.0532971 | 0.000927048 | 0.0498333 | 20.308 | 427.827 | 407.519
376 | -0.0145067 | 0.0535525 | 0.000986692 | NON NULLE | 1.504 | 1.248 | -0.0145067 | 0.0535525 | 0.000986692 | 0.0501813 | 20.4498 | 427.969 | 407.519
377 | -0.0146144 | 0.0539098 | 0.00099004 | NON NULLE | 1.508 | 1.252 | -0.0146144 | 0.0539098 | 0.00099004 | 0.0504814 | 20.5721 | 428.091 | 407.519
378 | -0.0147239 | 0.0542032 | 0.000925126 | NON NULLE | 1.512 | 1.256 | -0.0147239 | 0.0542032 | 0.000925126 | 0.050818 | 20.7093 | 428.228 | 407.519
379 | -0.0148588 | 0.0545912 | 0.000925063 | NON NULLE | 1.516 | 1.26 | -0.0148588 | 0.0545912 | 0.000925063 | 0.0511068 | 20.827 | 428.346 | 407.519
380 | -0.0148508 | 0.0549688 | 0.00090141 | NON NULLE | 1.52 | 1.264 | -0.0148508 | 0.0549688 | 0.00090141 | 0.0513943 | 20.9441 | 428.463 | 407.519
381 | -0.0150739 | 0.0553074 | 0.000924433 | NON NULLE | 1.524 | 1.268 | -0.0150739 | 0.0553074 | 0.000924433 | 0.0516593 | 21.0522 | 428.571 | 407.519
382 | -0.0150272 | 0.0556602 | 0.00103525 | NON NULLE | 1.528 | 1.272 | -0.0150272 | 0.0556602 | 0.00103525 | 0.0519234 | 21.1598 | 428.679 | 407.519
383 | -0.0150826 | 0.0559586 | 0.00106441 | NON NULLE | 1.532 | 1.276 | -0.0150826 | 0.0559586 | 0.00106441 | 0.0522131 | 21.2778 | 428.797 | 407.519
384 | -0.0151662 | 0.0562733 | 0.00110198 | NON NULLE | 1.536 | 1.28 | -0.0151662 | 0.0562733 | 0.00110198 | 0.0524741 | 21.3842 | 428.903 | 407.519
385 | -0.0152844 | 0.0565414 | 0.00118945 | NON NULLE | 1.54 | 1.284 | -0.0152844 | 0.0565414 | 0.00118945 | 0.0527517 | 21.4973 | 429.016 | 407.519
386 | -0.0153479 | 0.0568544 | 0.00119782 | NON NULLE | 1.544 | 1.288 | -0.0153479 | 0.0568544 | 0.00119782 | 0.053068 | 21.6262 | 429.145 | 407.519
387 | -0.0154525 | 0.0571121 | 0.0011793 | NON NULLE | 1.548 | 1.292 | -0.0154525 | 0.0571121 | 0.0011793 | 0.0533533 | 21.7425 | 429.261 | 407.519
388 | -0.0155575 | 0.0574162 | 0.00119915 | NON NULLE | 1.552 | 1.296 | -0.0155575 | 0.0574162 | 0.00119915 | 0.0536806 | 21.8759 | 429.395 | 407.519
389 | -0.0156778 | 0.057821 | 0.00121175 | NON NULLE | 1.556 | 1.3 | -0.0156778 | 0.057821 | 0.00121175 | 0.0540044 | 22.0078 | 429.527 | 407.519
390 | -0.015735 | 0.0582348 | 0.00123786 | NON NULLE | 1.56 | 1.304 | -0.015735 | 0.0582348 | 0.00123786 | 0.0543704 | 22.157 | 429.676 | 407.519
391 | -0.015881 | 0.0585246 | 0.00122321 | NON NULLE | 1.564 | 1.308 | -0.015881 | 0.0585246 | 0.00122321 | 0.05473 | 22.3035 | 429.822 | 407.519
392 | -0.0160048 | 0.0590416 | 0.00132801 | NON NULLE | 1.568 | 1.312 | -0.0160048 | 0.0590416 | 0.00132801 | 0.0550498 | 22.4338 | 429.953 | 407.519
393 | -0.0160516 | 0.059415 | 0.00137683 | NON NULLE | 1.572 | 1.316 | -0.0160516 | 0.059415 | 0.00137683 | 0.0554121 | 22.5815 | 430.1 | 407.519
394 | -0.0161448 | 0.0596637 | 0.00137668 | NON NULLE | 1.576 | 1.32 | -0.0161448 | 0.0596637 | 0.00137668 | 0.0557613 | 22.7238 | 430.243 | 407.519
395 | -0.0161023 | 0.059924 | 0.00147984 | NON NULLE | 1.58 | 1.324 | -0.0161023 | 0.059924 | 0.00147984 | 0.05608 | 22.8537 | 430.373 | 407.519
396 | -0.0162544 | 0.0604169 | 0.00143406 | NON NULLE | 1.584 | 1.328 | -0.0162544 | 0.0604169 | 0.00143406 | 0.0563953 | 22.9822 | 430.501 | 407.519
397 | -0.0163524 | 0.0607218 | 0.00138794 | NON NULLE | 1.588 | 1.332 | -0.0163524 | 0.0607218 | 0.00138794 | 0.0567612 | 23.1313 | 430.65 | 407.519
398 | -0.0162516 | 0.0607385 | 0.00138049 | NON NULLE | 1.592 | 1.336 | -0.0162516 | 0.0607385 | 0.00138049 | 0.0571187 | 23.277 | 430.796 | 407.519
399 | -0.0163424 | 0.0609287 | 0.0014141 | NON NULLE | 1.596 | 1.34 | -0.0163424 | 0.0609287 | 0.0014141 | 0.0574374 | 23.4068 | 430.926 | 407.519
400 | -0.016419 | 0.0611695 | 0.00141127 | NON NULLE | 1.6 | 1.344 | -0.016419 | 0.0611695 | 0.00141127 | 0.0577858 | 23.5488 | 431.068 | 407.519
401 | -0.0165642 | 0.0615132 | 0.00139469 | NON NULLE | 1.604 | 1.348 | -0.0165642 | 0.0615132 | 0.00139469 | 0.0580656 | 23.6628 | 431.182 | 407.519
402 | -0.0166252 | 0.0618981 | 0.00143542 | NON NULLE | 1.608 | 1.352 | -0.0166252 | 0.0618981 | 0.00143542 | 0.0584329 | 23.8125 | 431.331 | 407.519
403 | -0.0165581 | 0.0622339 | 0.00142167 | NON NULLE | 1.612 | 1.356 | -0.0165581 | 0.0622339 | 0.00142167 | 0.0587853 | 23.9561 | 431.475 | 407.519
404 | -0.0166841 | 0.0625273 | 0.00134734 | NON NULLE | 1.616 | 1.36 | -0.0166841 | 0.0625273 | 0.00134734 | 0.0591105 | 24.0886 | 431.608 | 407.519
405 | -0.0166102 | 0.0628001 | 0.00142833 | NON NULLE | 1.62 | 1.364 | -0.0166102 | 0.0628001 | 0.00142833 | 0.0594477 | 24.2261 | 431.745 | 407.519
406 | -0.0166974 | 0.0632631 | 0.00140354 | NON NULLE | 1.624 | 1.368 | -0.0166974 | 0.0632631 | 0.00140354 | 0.0597583 | 24.3526 | 431.872 | 407.519
407 | -0.016958 | 0.0636768 | 0.00144537 | NON NULLE | 1.628 | 1.372 | -0.016958 | 0.0636768 | 0.00144537 | 0.0601185 | 24.4994 | 432.018 | 407.519
408 | -0.0170626 | 0.0638261 | 0.00142259 | NON NULLE | 1.632 | 1.376 | -0.0170626 | 0.0638261 | 0.00142259 | 0.0604869 | 24.6496 | 432.168 | 407.519
409 | -0.0168536 | 0.0640142 | 0.00144984 | NON NULLE | 1.636 | 1.38 | -0.0168536 | 0.0640142 | 0.00144984 | 0.0608406 | 24.7937 | 432.313 | 407.519
410 | -0.0169889 | 0.0642697 | 0.00155628 | NON NULLE | 1.64 | 1.384 | -0.0169889 | 0.0642697 | 0.00155628 | 0.0611537 | 24.9213 | 432.44 | 407.519
411 | -0.017018 | 0.0645449 | 0.00153948 | NON NULLE | 1.644 | 1.388 | -0.017018 | 0.0645449 | 0.00153948 | 0.0615525 | 25.0838 | 432.603 | 407.519
412 | -0.0169181 | 0.0646721 | 0.00144507 | NON NULLE | 1.648 | 1.392 | -0.0169181 | 0.0646721 | 0.00144507 | 0.0618992 | 25.2251 | 432.744 | 407.519
413 | -0.0170021 | 0.0648879 | 0.00142064 | NON NULLE | 1.652 | 1.396 | -0.0170021 | 0.0648879 | 0.00142064 | 0.0623124 | 25.3935 | 432.912 | 407.519
414 | -0.0168122 | 0.0644738 | 0.00138419 | NON NULLE | 1.656 | 1.4 | -0.0168122 | 0.0644738 | 0.00138419 | 0.0626383 | 25.5263 | 433.045 | 407.519
415 | -0.0167629 | 0.0651313 | 0.0013647 | NON NULLE | 1.66 | 1.404 | -0.0167629 | 0.0651313 | 0.0013647 | 0.0629711 | 25.6619 | 433.181 | 407.519
416 | -0.0165916 | 0.0650653 | 0.00143081 | NON NULLE | 1.664 | 1.408 | -0.0165916 | 0.0650653 | 0.00143081 | 0.0633376 | 25.8113 | 433.33 | 407.519
417 | -0.0164382 | 0.0649771 | 0.00144014 | NON NULLE | 1.668 | 1.412 | -0.0164382 | 0.0649771 | 0.00144014 | 0.0636979 | 25.9581 | 433.477 | 407.519
418 | -0.0165613 | 0.0652417 | 0.00141494 | NON NULLE | 1.672 | 1.416 | -0.0165613 | 0.0652417 | 0.00141494 | 0.0640852 | 26.1159 | 433.635 | 407.519
419 | -0.0166577 | 0.0654391 | 0.00140248 | NON NULLE | 1.676 | 1.42 | -0.0166577 | 0.0654391 | 0.00140248 | 0.0644447 | 26.2624 | 433.781 | 407.519
420 | -0.0166087 | 0.0659257 | 0.00136037 | NON NULLE | 1.68 | 1.424 | -0.0166087 | 0.0659257 | 0.00136037 | 0.064801 | 26.4076 | 433.927 | 407.519
421 | -0.0164662 | 0.0661274 | 0.00138339 | NON NULLE | 1.684 | 1.428 | -0.0164662 | 0.0661274 | 0.00138339 | 0.0651644 | 26.5557 | 434.075 | 407.519
422 | -0.0162332 | 0.065845 | 0.0013956 | NON NULLE | 1.688 | 1.432 | -0.0162332 | 0.065845 | 0.0013956 | 0.0655532 | 26.7142 | 434.233 | 407.519
423 | -0.0162905 | 0.0661689 | 0.00127981 | NON NULLE | 1.692 | 1.436 | -0.0162905 | 0.0661689 | 0.00127981 | 0.0659232 | 26.8649 | 434.384 | 407.519
424 | -0.0164071 | 0.0667038 | 0.00121988 | NON NULLE | 1.696 | 1.44 | -0.0164071 | 0.0667038 | 0.00121988 | 0.0663307 | 27.031 | 434.55 | 407.519
425 | -0.0163548 | 0.0663226 | 0.00130412 | NON NULLE | 1.7 | 1.444 | -0.0163548 | 0.0663226 | 0.00130412 | 0.0666877 | 27.1765 | 434.695 | 407.519
426 | -0.0164065 | 0.0664458 | 0.00143334 | NON NULLE | 1.704 | 1.448 | -0.0164065 | 0.0664458 | 0.00143334 | 0.0671034 | 27.3459 | 434.865 | 407.519
427 | -0.0165917 | 0.0670455 | 0.00139072 | NON NULLE | 1.708 | 1.452 | -0.0165917 | 0.0670455 | 0.00139072 | 0.0674412 | 27.4836 | 435.002 | 407.519
428 | -0.0166429 | 0.0674904 | 0.00135554 | NON NULLE | 1.712 | 1.456 | -0.0166429 | 0.0674904 | 0.00135554 | 0.0677963 | 27.6283 | 435.147 | 407.519
429 | -0.0162925 | 0.0668349 | 0.00137196 | NON NULLE | 1.716 | 1.46 | -0.0162925 | 0.0668349 | 0.00137196 | 0.0681602 | 27.7766 | 435.295 | 407.519
430 | -0.0156896 | 0.0656828 | 0.00134099 | NON NULLE | 1.72 | 1.464 | -0.0156896 | 0.0656828 | 0.00134099 | 0.0685428 | 27.9325 | 435.451 | 407.519
431 | -0.0157685 | 0.0655854 | 0.00139074 | NON NULLE | 1.724 | 1.468 | -0.0157685 | 0.0655854 | 0.00139074 | 0.0689748 | 28.1085 | 435.627 | 407.519
432 | -0.0157022 | 0.0653924 | 0.00144527 | NON NULLE | 1.728 | 1.472 | -0.0157022 | 0.0653924 | 0.00144527 | 0.0692984 | 28.2404 | 435.759 | 407.519
433 | -0.0158341 | 0.0655114 | 0.00131528 | NON NULLE | 1.732 | 1.476 | -0.0158341 | 0.0655114 | 0.00131528 | 0.06962 | 28.3715 | 435.89 | 407.519
434 | -0.0159714 | 0.0659139 | 0.00140151 | NON NULLE | 1.736 | 1.48 | -0.0159714 | 0.0659139 | 0.00140151 | 0.0699407 | 28.5022 | 436.021 | 407.519
435 | -0.0157643 | 0.0656781 | 0.00139766 | NON NULLE | 1.74 | 1.484 | -0.0157643 | 0.0656781 | 0.00139766 | 0.0702698 | 28.6363 | 436.155 | 407.519
436 | -0.0156758 | 0.0656966 | 0.00146094 | NON NULLE | 1.744 | 1.488 | -0.0156758 | 0.0656966 | 0.00146094 | 0.070613 | 28.7761 | 436.295 | 407.519
437 | -0.0157294 | 0.0651061 | 0.00151042 | NON NULLE | 1.748 | 1.492 | -0.0157294 | 0.0651061 | 0.00151042 | 0.0710045 | 28.9357 | 436.455 | 407.519
438 | -0.01574 | 0.0649425 | 0.00144927 | NON NULLE | 1.752 | 1.496 | -0.01574 | 0.0649425 | 0.00144927 | 0.0714118 | 29.1017 | 436.621 | 407.519
439 | -0.0158964 | 0.0648227 | 0.00134736 | NON NULLE | 1.756 | 1.5 | -0.0158964 | 0.0648227 | 0.00134736 | 0.0717136 | 29.2246 | 436.744 | 407.519
440 | -0.015737 | 0.064745 | 0.00130382 | NON NULLE | 1.76 | 1.504 | -0.015737 | 0.064745 | 0.00130382 | 0.0720372 | 29.3565 | 436.875 | 407.519
441 | -0.0157056 | 0.0646057 | 0.00127525 | NON NULLE | 1.764 | 1.508 | -0.0157056 | 0.0646057 | 0.00127525 | 0.0723861 | 29.4987 | 437.018 | 407.519
442 | -0.0157552 | 0.0649284 | 0.00123491 | NON NULLE | 1.768 | 1.512 | -0.0157552 | 0.0649284 | 0.00123491 | 0.0727525 | 29.648 | 437.167 | 407.519
443 | -0.0157665 | 0.0652728 | 0.00126264 | NON NULLE | 1.772 | 1.516 | -0.0157665 | 0.0652728 | 0.00126264 | 0.073093 | 29.7868 | 437.306 | 407.519
444 | -0.0156067 | 0.0653329 | 0.00130489 | NON NULLE | 1.776 | 1.52 | -0.0156067 | 0.0653329 | 0.00130489 | 0.0734264 | 29.9226 | 437.441 | 407.519
445 | -0.015869 | 0.0650726 | 0.00124407 | NON NULLE | 1.78 | 1.524 | -0.015869 | 0.0650726 | 0.00124407 | 0.0737693 | 30.0624 | 437.581 | 407.519
446 | -0.0157703 | 0.0652277 | 0.00120259 | NON NULLE | 1.784 | 1.528 | -0.0157703 | 0.0652277 | 0.00120259 | 0.074085 | 30.1911 | 437.71 | 407.519
447 | -0.0157847 | 0.0655591 | 0.00118889 | NON NULLE | 1.788 | 1.532 | -0.0157847 | 0.0655591 | 0.00118889 | 0.0744563 | 30.3423 | 437.861 | 407.519
448 | -0.0157115 | 0.0656392 | 0.00137135 | NON NULLE | 1.792 | 1.536 | -0.0157115 | 0.0656392 | 0.00137135 | 0.0747721 | 30.4711 | 437.99 | 407.519
449 | -0.015757 | 0.0662098 | 0.0013429 | NON NULLE | 1.796 | 1.54 | -0.015757 | 0.0662098 | 0.0013429 | 0.0751827 | 30.6384 | 438.157 | 407.519
450 | -0.0157238 | 0.0662796 | 0.00143313 | NON NULLE | 1.8 | 1.544 | -0.0157238 | 0.0662796 | 0.00143313 | 0.0755532 | 30.7893 | 438.308 | 407.519
451 | -0.015861 | 0.0651531 | 0.00157946 | NON NULLE | 1.804 | 1.548 | -0.015861 | 0.0651531 | 0.00157946 | 0.0758878 | 30.9257 | 438.445 | 407.519
452 | -0.0159179 | 0.0658586 | 0.00147999 | NON NULLE | 1.808 | 1.552 | -0.0159179 | 0.0658586 | 0.00147999 | 0.0763025 | 31.0947 | 438.614 | 407.519
453 | -0.0157743 | 0.0654785 | 0.00139033 | NON NULLE | 1.812 | 1.556 | -0.0157743 | 0.0654785 | 0.00139033 | 0.0766264 | 31.2267 | 438.746 | 407.519
454 | -0.0158419 | 0.0653423 | 0.00152604 | NON NULLE | 1.816 | 1.56 | -0.0158419 | 0.0653423 | 0.00152604 | 0.0769767 | 31.3695 | 438.888 | 407.519
455 | -0.0156045 | 0.0653269 | 0.00150749 | NON NULLE | 1.82 | 1.564 | -0.0156045 | 0.0653269 | 0.00150749 | 0.07737 | 31.5297 | 439.049 | 407.519
456 | -0.0157195 | 0.065655 | 0.00149453 | NON NULLE | 1.824 | 1.568 | -0.0157195 | 0.065655 | 0.00149453 | 0.0777129 | 31.6695 | 439.188 | 407.519
457 | -0.0158756 | 0.0662271 | 0.00142601 | NON NULLE | 1.828 | 1.572 | -0.0158756 | 0.0662271 | 0.00142601 | 0.0780654 | 31.8131 | 439.332 | 407.519
458 | -0.0158019 | 0.0660267 | 0.00125525 | NON NULLE | 1.832 | 1.576 | -0.0158019 | 0.0660267 | 0.00125525 | 0.0784429 | 31.967 | 439.486 | 407.519
459 | -0.0155331 | 0.0649096 | 0.00119053 | NON NULLE | 1.836 | 1.58 | -0.0155331 | 0.0649096 | 0.00119053 | 0.0787571 | 32.095 | 439.614 | 407.519
460 | -0.0149372 | 0.0626221 | 0.00139376 | NON NULLE | 1.84 | 1.584 | -0.0149372 | 0.0626221 | 0.00139376 | 0.079095 | 32.2327 | 439.752 | 407.519
461 | -0.0148558 | 0.062673 | 0.00139894 | NON NULLE | 1.844 | 1.588 | -0.0148558 | 0.062673 | 0.00139894 | 0.0794573 | 32.3804 | 439.899 | 407.519
462 | -0.0149388 | 0.0628227 | 0.00129199 | NON NULLE | 1.848 | 1.592 | -0.0149388 | 0.0628227 | 0.00129199 | 0.0798514 | 32.541 | 440.06 | 407.519
463 | -0.0149674 | 0.0610492 | 0.00105052 | NON NULLE | 1.852 | 1.596 | -0.0149674 | 0.0610492 | 0.00105052 | 0.0802809 | 32.716 | 440.235 | 407.519
464 | -0.0151562 | 0.0611854 | 0.00118233 | NON NULLE | 1.856 | 1.6 | -0.0151562 | 0.0611854 | 0.00118233 | 0.0806363 | 32.8608 | 440.38 | 407.519
465 | -0.0150232 | 0.0612661 | 0.00104764 | NON NULLE | 1.86 | 1.604 | -0.0150232 | 0.0612661 | 0.00104764 | 0.0809887 | 33.0044 | 440.523 | 407.519
466 | -0.0151189 | 0.0609385 | 0.00101885 | NON NULLE | 1.864 | 1.608 | -0.0151189 | 0.0609385 | 0.00101885 | 0.0813228 | 33.1406 | 440.659 | 407.519
467 | -0.015054 | 0.0611506 | 0.00117101 | NON NULLE | 1.868 | 1.612 | -0.015054 | 0.0611506 | 0.00117101 | 0.0816157 | 33.2599 | 440.779 | 407.519
468 | -0.0150015 | 0.0608256 | 0.00117535 | NON NULLE | 1.872 | 1.616 | -0.0150015 | 0.0608256 | 0.00117535 | 0.0819284 | 33.3874 | 440.906 | 407.519
469 | -0.0149299 | 0.0609254 | 0.00104116 | NON NULLE | 1.876 | 1.62 | -0.0149299 | 0.0609254 | 0.00104116 | 0.0822921 | 33.5356 | 441.054 | 407.519
470 | -0.0149747 | 0.0607133 | 0.00115238 | NON NULLE | 1.88 | 1.624 | -0.0149747 | 0.0607133 | 0.00115238 | 0.0827114 | 33.7065 | 441.225 | 407.519
471 | -0.0150491 | 0.0612675 | 0.00124532 | NON NULLE | 1.884 | 1.628 | -0.0150491 | 0.0612675 | 0.00124532 | 0.0832078 | 33.9087 | 441.428 | 407.519
472 | -0.0150089 | 0.0612613 | 0.0010743 | NON NULLE | 1.888 | 1.632 | -0.0150089 | 0.0612613 | 0.0010743 | 0.0834103 | 33.9913 | 441.51 | 407.519
473 | -0.0150773 | 0.0616896 | 0.00113326 | NON NULLE | 1.892 | 1.636 | -0.0150773 | 0.0616896 | 0.00113326 | 0.0837553 | 34.1319 | 441.651 | 407.519
474 | -0.0150176 | 0.0615548 | 0.00113262 | NON NULLE | 1.896 | 1.64 | -0.0150176 | 0.0615548 | 0.00113262 | 0.0840854 | 34.2664 | 441.785 | 407.519
475 | -0.0150367 | 0.0615595 | 0.00108392 | NON NULLE | 1.9 | 1.644 | -0.0150367 | 0.0615595 | 0.00108392 | 0.084469 | 34.4227 | 441.942 | 407.519
476 | -0.0148588 | 0.0607464 | 0.00103897 | NON NULLE | 1.904 | 1.648 | -0.0148588 | 0.0607464 | 0.00103897 | 0.0848424 | 34.5749 | 442.094 | 407.519
477 | -0.0150821 | 0.0606408 | 0.00113612 | NON NULLE | 1.908 | 1.652 | -0.0150821 | 0.0606408 | 0.00113612 | 0.0852329 | 34.734 | 442.253 | 407.519
478 | -0.0150118 | 0.0608471 | 0.00112911 | NON NULLE | 1.912 | 1.656 | -0.0150118 | 0.0608471 | 0.00112911 | 0.0856528 | 34.9051 | 442.424 | 407.519
479 | -0.0150168 | 0.0609833 | 0.00105599 | NON NULLE | 1.916 | 1.66 | -0.0150168 | 0.0609833 | 0.00105599 | 0.086012 | 35.0515 | 442.57 | 407.519
480 | -0.0149405 | 0.0609141 | 0.0010594 | NON NULLE | 1.92 | 1.664 | -0.0149405 | 0.0609141 | 0.0010594 | 0.0863997 | 35.2095 | 442.728 | 407.519
481 | -0.0150279 | 0.0613619 | 0.00115652 | NON NULLE | 1.924 | 1.668 | -0.0150279 | 0.0613619 | 0.00115652 | 0.0867841 | 35.3662 | 442.885 | 407.519
482 | -0.0150988 | 0.0614673 | 0.00121671 | NON NULLE | 1.928 | 1.672 | -0.0150988 | 0.0614673 | 0.00121671 | 0.0872049 | 35.5377 | 443.057 | 407.519
483 | -0.0150544 | 0.0614267 | 0.00119052 | NON NULLE | 1.932 | 1.676 | -0.0150544 | 0.0614267 | 0.00119052 | 0.0875948 | 35.6965 | 443.215 | 407.519
484 | -0.0151066 | 0.0614454 | 0.00116835 | NON NULLE | 1.936 | 1.68 | -0.0151066 | 0.0614454 | 0.00116835 | 0.0879702 | 35.8495 | 443.368 | 407.519
485 | -0.0149884 | 0.0615065 | 0.00111266 | NON NULLE | 1.94 | 1.684 | -0.0149884 | 0.0615065 | 0.00111266 | 0.0883727 | 36.0136 | 443.532 | 407.519
486 | -0.0151118 | 0.0612712 | 0.00106355 | NON NULLE | 1.944 | 1.688 | -0.0151118 | 0.0612712 | 0.00106355 | 0.0887823 | 36.1805 | 443.699 | 407.519
487 | -0.0151651 | 0.0596949 | 0.000864781 | NON NULLE | 1.948 | 1.692 | -0.0151651 | 0.0596949 | 0.000864781 | 0.0891458 | 36.3286 | 443.847 | 407.519
488 | -0.0146799 | 0.0599965 | 0.00087041 | NON NULLE | 1.952 | 1.696 | -0.0146799 | 0.0599965 | 0.00087041 | 0.0896032 | 36.515 | 444.034 | 407.519
489 | -0.0147199 | 0.0604263 | 0.00088958 | NON NULLE | 1.956 | 1.7 | -0.0147199 | 0.0604263 | 0.00088958 | 0.0899943 | 36.6744 | 444.193 | 407.519
490 | -0.014639 | 0.0607363 | 0.00101531 | NON NULLE | 1.96 | 1.704 | -0.014639 | 0.0607363 | 0.00101531 | 0.0904219 | 36.8486 | 444.367 | 407.519
491 | -0.0147255 | 0.0606098 | 0.000891305 | NON NULLE | 1.964 | 1.708 | -0.0147255 | 0.0606098 | 0.000891305 | 0.0908 | 37.0027 | 444.522 | 407.519
492 | -0.0146391 | 0.0606723 | 0.000872306 | NON NULLE | 1.968 | 1.712 | -0.0146391 | 0.0606723 | 0.000872306 | 0.0910797 | 37.1167 | 444.636 | 407.519
493 | -0.0150447 | 0.060122 | 0.000869092 | NON NULLE | 1.972 | 1.716 | -0.0150447 | 0.060122 | 0.000869092 | 0.0914691 | 37.2754 | 444.794 | 407.519
494 | -0.0148824 | 0.0594243 | 0.0010329 | NON NULLE | 1.976 | 1.72 | -0.0148824 | 0.0594243 | 0.0010329 | 0.0917945 | 37.408 | 444.927 | 407.519
495 | -0.0148612 | 0.0592116 | 0.00114814 | NON NULLE | 1.98 | 1.724 | -0.0148612 | 0.0592116 | 0.00114814 | 0.0921823 | 37.566 | 445.085 | 407.519
496 | -0.0148637 | 0.0600236 | 0.000965869 | NON NULLE | 1.984 | 1.728 | -0.0148637 | 0.0600236 | 0.000965869 | 0.0925339 | 37.7093 | 445.228 | 407.519
497 | -0.0146923 | 0.0599226 | 0.00107726 | NON NULLE | 1.988 | 1.732 | -0.0146923 | 0.0599226 | 0.00107726 | 0.0929089 | 37.8621 | 445.381 | 407.519
498 | -0.0144882 | 0.0596886 | 0.00102767 | NON NULLE | 1.992 | 1.736 | -0.0144882 | 0.0596886 | 0.00102767 | 0.0933234 | 38.031 | 445.55 | 407.519
499 | -0.0147702 | 0.0600033 | 0.000941949 | NON NULLE | 1.996 | 1.74 | -0.0147702 | 0.0600033 | 0.000941949 | 0.0937076 | 38.1876 | 445.706 | 407.519
500 | -0.014588 | 0.0599487 | 0.00081897 | NON NULLE | 2 | 1.744 | -0.014588 | 0.0599487 | 0.00081897 | 0.0941561 | 38.3704 | 445.889 | 407.519
501 | -0.0146243 | 0.0599742 | 0.000848629 | NON NULLE | 2.004 | 1.748 | -0.0146243 | 0.0599742 | 0.000848629 | 0.0945732 | 38.5404 | 446.059 | 407.519
502 | -0.0144774 | 0.0602869 | 0.000981856 | NON NULLE | 2.008 | 1.752 | -0.0144774 | 0.0602869 | 0.000981856 | 0.0949932 | 38.7115 | 446.23 | 407.519
503 | -0.014578 | 0.0601736 | 0.000960625 | NON NULLE | 2.012 | 1.756 | -0.014578 | 0.0601736 | 0.000960625 | 0.0954021 | 38.8782 | 446.397 | 407.519
504 | -0.0147079 | 0.0598646 | 0.001084 | NON NULLE | 2.016 | 1.76 | -0.0147079 | 0.0598646 | 0.001084 | 0.0957504 | 39.0201 | 446.539 | 407.519
505 | -0.0144319 | 0.0598439 | 0.00101535 | NON NULLE | 2.02 | 1.764 | -0.0144319 | 0.0598439 | 0.00101535 | 0.0960833 | 39.1558 | 446.675 | 407.519
506 | -0.0143813 | 0.0598174 | 0.00097046 | NON NULLE | 2.024 | 1.768 | -0.0143813 | 0.0598174 | 0.00097046 | 0.0964077 | 39.288 | 446.807 | 407.519
507 | -0.0143614 | 0.0598984 | 0.000889226 | NON NULLE | 2.028 | 1.772 | -0.0143614 | 0.0598984 | 0.000889226 | 0.0966936 | 39.4045 | 446.923 | 407.519
508 | -0.0143854 | 0.0597827 | 0.000964386 | NON NULLE | 2.032 | 1.776 | -0.0143854 | 0.0597827 | 0.000964386 | 0.0970626 | 39.5548 | 447.074 | 407.519
509 | -0.0145042 | 0.0599744 | 0.000998141 | NON NULLE | 2.036 | 1.78 | -0.0145042 | 0.0599744 | 0.000998141 | 0.0974195 | 39.7003 | 447.219 | 407.519
510 | -0.0145579 | 0.0599572 | 0.00104613 | NON NULLE | 2.04 | 1.784 | -0.0145579 | 0.0599572 | 0.00104613 | 0.0978073 | 39.8583 | 447.377 | 407.519
511 | -0.0144238 | 0.0598818 | 0.00104166 | NON NULLE | 2.044 | 1.788 | -0.0144238 | 0.0598818 | 0.00104166 | 0.0981631 | 40.0033 | 447.522 | 407.519
512 | -0.0145413 | 0.0599323 | 0.00100602 | NON NULLE | 2.048 | 1.792 | -0.0145413 | 0.0599323 | 0.00100602 | 0.0984574 | 40.1233 | 447.642 | 407.519
513 | -0.0144547 | 0.0598432 | 0.000941473 | NON NULLE | 2.052 | 1.796 | -0.0144547 | 0.0598432 | 0.000941473 | 0.0989048 | 40.3056 | 447.824 | 407.519
514 | -0.0145045 | 0.0601498 | 0.00106587 | NON NULLE | 2.056 | 1.8 | -0.0145045 | 0.0601498 | 0.00106587 | 0.0993362 | 40.4814 | 448 | 407.519
515 | -0.0145294 | 0.0601208 | 0.00104963 | NON NULLE | 2.06 | 1.804 | -0.0145294 | 0.0601208 | 0.00104963 | 0.0997396 | 40.6458 | 448.165 | 407.519
516 | -0.0145788 | 0.0601176 | 0.00106317 | NON NULLE | 2.064 | 1.808 | -0.0145788 | 0.0601176 | 0.00106317 | 0.100085 | 40.7866 | 448.306 | 407.519
517 | -0.0146345 | 0.0600644 | 0.00109355 | NON NULLE | 2.068 | 1.812 | -0.0146345 | 0.0600644 | 0.00109355 | 0.100457 | 40.9381 | 448.457 | 407.519
518 | -0.0146317 | 0.0599214 | 0.00112262 | NON NULLE | 2.072 | 1.816 | -0.0146317 | 0.0599214 | 0.00112262 | 0.10086 | 41.1025 | 448.621 | 407.519
519 | -0.0146327 | 0.0597057 | 0.00108187 | NON NULLE | 2.076 | 1.82 | -0.0146327 | 0.0597057 | 0.00108187 | 0.101226 | 41.2517 | 448.771 | 407.519
520 | -0.0145733 | 0.0597751 | 0.00107763 | NON NULLE | 2.08 | 1.824 | -0.0145733 | 0.0597751 | 0.00107763 | 0.101622 | 41.4131 | 448.932 | 407.519
521 | -0.0146606 | 0.0599331 | 0.00108982 | NON NULLE | 2.084 | 1.828 | -0.0146606 | 0.0599331 | 0.00108982 | 0.102016 | 41.5736 | 449.092 | 407.519
522 | -0.0146484 | 0.0601587 | 0.00109391 | NON NULLE | 2.088 | 1.832 | -0.0146484 | 0.0601587 | 0.00109391 | 0.102411 | 41.7344 | 449.253 | 407.519
523 | -0.0146456 | 0.060247 | 0.00107726 | NON NULLE | 2.092 | 1.836 | -0.0146456 | 0.060247 | 0.00107726 | 0.102867 | 41.9201 | 449.439 | 407.519
524 | -0.0145881 | 0.0601789 | 0.00109141 | NON NULLE | 2.096 | 1.84 | -0.0145881 | 0.0601789 | 0.00109141 | 0.10332 | 42.1049 | 449.624 | 407.519
525 | -0.0146343 | 0.0603151 | 0.00107682 | NON NULLE | 2.1 | 1.844 | -0.0146343 | 0.0603151 | 0.00107682 | 0.103686 | 42.2539 | 449.773 | 407.519
526 | -0.0145969 | 0.0599075 | 0.00100452 | NON NULLE | 2.104 | 1.848 | -0.0145969 | 0.0599075 | 0.00100452 | 0.10403 | 42.3943 | 449.913 | 407.519
527 | -0.0145812 | 0.0600411 | 0.00104564 | NON NULLE | 2.108 | 1.852 | -0.0145812 | 0.0600411 | 0.00104564 | 0.104417 | 42.5518 | 450.071 | 407.519
528 | -0.0146108 | 0.0600009 | 0.00103487 | NON NULLE | 2.112 | 1.856 | -0.0146108 | 0.0600009 | 0.00103487 | 0.104759 | 42.6914 | 450.21 | 407.519
529 | -0.0145389 | 0.0599659 | 0.000990469 | NON NULLE | 2.116 | 1.86 | -0.0145389 | 0.0599659 | 0.000990469 | 0.105207 | 42.874 | 450.393 | 407.519
530 | -0.0145692 | 0.0603899 | 0.000996943 | NON NULLE | 2.12 | 1.864 | -0.0145692 | 0.0603899 | 0.000996943 | 0.105596 | 43.0323 | 450.551 | 407.519
531 | -0.014491 | 0.0598492 | 0.00101284 | NON NULLE | 2.124 | 1.868 | -0.014491 | 0.0598492 | 0.00101284 | 0.105916 | 43.1626 | 450.681 | 407.519
532 | -0.0145765 | 0.0600836 | 0.00111118 | NON NULLE | 2.128 | 1.872 | -0.0145765 | 0.0600836 | 0.00111118 | 0.106248 | 43.2983 | 450.817 | 407.519
533 | -0.0145508 | 0.0599009 | 0.00101719 | NON NULLE | 2.132 | 1.876 | -0.0145508 | 0.0599009 | 0.00101719 | 0.106669 | 43.4697 | 450.989 | 407.519
534 | -0.01453 | 0.0599971 | 0.00101858 | NON NULLE | 2.136 | 1.88 | -0.01453 | 0.0599971 | 0.00101858 | 0.107064 | 43.6306 | 451.15 | 407.519
535 | -0.014499 | 0.0600687 | 0.00102337 | NON NULLE | 2.14 | 1.884 | -0.014499 | 0.0600687 | 0.00102337 | 0.107479 | 43.7996 | 451.318 | 407.519
536 | -0.0144724 | 0.0600859 | 0.00101268 | NON NULLE | 2.144 | 1.888 | -0.0144724 | 0.0600859 | 0.00101268 | 0.10784 | 43.9469 | 451.466 | 407.519
537 | -0.0143035 | 0.0600109 | 0.00105656 | NON NULLE | 2.148 | 1.892 | -0.0143035 | 0.0600109 | 0.00105656 | 0.108247 | 44.1125 | 451.631 | 407.519
538 | -0.0143651 | 0.0599026 | 0.00111968 | NON NULLE | 2.152 | 1.896 | -0.0143651 | 0.0599026 | 0.00111968 | 0.108608 | 44.2598 | 451.779 | 407.519
539 | -0.0142903 | 0.0599531 | 0.00106182 | NON NULLE | 2.156 | 1.9 | -0.0142903 | 0.0599531 | 0.00106182 | 0.108967 | 44.406 | 451.925 | 407.519
540 | -0.0143171 | 0.0599071 | 0.00108057 | NON NULLE | 2.16 | 1.904 | -0.0143171 | 0.0599071 | 0.00108057 | 0.109367 | 44.5693 | 452.088 | 407.519
541 | -0.014461 | 0.059889 | 0.000969594 | NON NULLE | 2.164 | 1.908 | -0.014461 | 0.059889 | 0.000969594 | 0.109769 | 44.7329 | 452.252 | 407.519
542 | -0.0139947 | 0.059872 | 0.00102739 | NON NULLE | 2.168 | 1.912 | -0.0139947 | 0.059872 | 0.00102739 | 0.110204 | 44.91 | 452.429 | 407.519
543 | -0.0141699 | 0.0598252 | 0.000956013 | NON NULLE | 2.172 | 1.916 | -0.0141699 | 0.0598252 | 0.000956013 | 0.110592 | 45.0682 | 452.587 | 407.519
544 | -0.0140321 | 0.0598156 | 0.000975616 | NON NULLE | 2.176 | 1.92 | -0.0140321 | 0.0598156 | 0.000975616 | 0.110994 | 45.2321 | 452.751 | 407.519
545 | -0.0140693 | 0.0598436 | 0.000965216 | NON NULLE | 2.18 | 1.924 | -0.0140693 | 0.0598436 | 0.000965216 | 0.111386 | 45.3918 | 452.911 | 407.519
546 | -0.0141101 | 0.0597621 | 0.000884978 | NON NULLE | 2.184 | 1.928 | -0.0141101 | 0.0597621 | 0.000884978 | 0.111768 | 45.5476 | 453.066 | 407.519
547 | -0.0140377 | 0.0598447 | 0.000870164 | NON NULLE | 2.188 | 1.932 | -0.0140377 | 0.0598447 | 0.000870164 | 0.11217 | 45.7112 | 453.23 | 407.519
548 | -0.0141699 | 0.0599492 | 0.000883342 | NON NULLE | 2.192 | 1.936 | -0.0141699 | 0.0599492 | 0.000883342 | 0.112547 | 45.865 | 453.384 | 407.519
549 | -0.0138398 | 0.0597891 | 0.00084583 | NON NULLE | 2.196 | 1.94 | -0.0138398 | 0.0597891 | 0.00084583 | 0.112936 | 46.0234 | 453.542 | 407.519
550 | -0.0139877 | 0.0599692 | 0.000874856 | NON NULLE | 2.2 | 1.944 | -0.0139877 | 0.0599692 | 0.000874856 | 0.113327 | 46.183 | 453.702 | 407.519
551 | -0.0139662 | 0.0596806 | 0.000878788 | NON NULLE | 2.204 | 1.948 | -0.0139662 | 0.0596806 | 0.000878788 | 0.113708 | 46.338 | 453.857 | 407.519
552 | -0.0140914 | 0.059849 | 0.00089758 | NON NULLE | 2.208 | 1.952 | -0.0140914 | 0.059849 | 0.00089758 | 0.114053 | 46.4788 | 453.998 | 407.519
553 | -0.0140929 | 0.0598796 | 0.000958366 | NON NULLE | 2.212 | 1.956 | -0.0140929 | 0.0598796 | 0.000958366 | 0.114431 | 46.6328 | 454.152 | 407.519
554 | -0.0140539 | 0.0597383 | 0.000980499 | NON NULLE | 2.216 | 1.96 | -0.0140539 | 0.0597383 | 0.000980499 | 0.114795 | 46.7812 | 454.3 | 407.519
555 | -0.0141984 | 0.0596515 | 0.00104187 | NON NULLE | 2.22 | 1.964 | -0.0141984 | 0.0596515 | 0.00104187 | 0.115137 | 46.9206 | 454.44 | 407.519
556 | -0.0142969 | 0.0595577 | 0.00111407 | NON NULLE | 2.224 | 1.968 | -0.0142969 | 0.0595577 | 0.00111407 | 0.115475 | 47.0583 | 454.577 | 407.519
557 | -0.0142849 | 0.0593173 | 0.00112857 | NON NULLE | 2.228 | 1.972 | -0.0142849 | 0.0593173 | 0.00112857 | 0.115825 | 47.2007 | 454.72 | 407.519
558 | -0.0144131 | 0.0592173 | 0.00130344 | NON NULLE | 2.232 | 1.976 | -0.0144131 | 0.0592173 | 0.00130344 | 0.116149 | 47.3329 | 454.852 | 407.519
559 | -0.014495 | 0.0592676 | 0.00138045 | NON NULLE | 2.236 | 1.98 | -0.014495 | 0.0592676 | 0.00138045 | 0.116521 | 47.4843 | 455.003 | 407.519
560 | -0.0144667 | 0.0594386 | 0.00142104 | NON NULLE | 2.24 | 1.984 | -0.0144667 | 0.0594386 | 0.00142104 | 0.116906 | 47.6416 | 455.16 | 407.519
561 | -0.0145163 | 0.0594741 | 0.00142974 | NON NULLE | 2.244 | 1.988 | -0.0145163 | 0.0594741 | 0.00142974 | 0.117257 | 47.7844 | 455.303 | 407.519
562 | -0.0145506 | 0.059595 | 0.00143835 | NON NULLE | 2.248 | 1.992 | -0.0145506 | 0.059595 | 0.00143835 | 0.117666 | 47.951 | 455.47 | 407.519
563 | -0.0144784 | 0.0595284 | 0.00148698 | NON NULLE | 2.252 | 1.996 | -0.0144784 | 0.0595284 | 0.00148698 | 0.118094 | 48.1254 | 455.644 | 407.519
564 | -0.0144465 | 0.0594392 | 0.00153924 | NON NULLE | 2.256 | 2 | -0.0144465 | 0.0594392 | 0.00153924 | 0.118492 | 48.2876 | 455.806 | 407.519
565 | -0.014508 | 0.0591851 | 0.00151263 | NON NULLE | 2.26 | 2.004 | -0.014508 | 0.0591851 | 0.00151263 | 0.11885 | 48.4337 | 455.953 | 407.519
566 | -0.0145177 | 0.0591769 | 0.00158546 | NON NULLE | 2.264 | 2.008 | -0.0145177 | 0.0591769 | 0.00158546 | 0.119239 | 48.5923 | 456.111 | 407.519
567 | -0.0145065 | 0.0591694 | 0.00158215 | NON NULLE | 2.268 | 2.012 | -0.0145065 | 0.0591694 | 0.00158215 | 0.119647 | 48.7584 | 456.277 | 407.519
568 | -0.0144556 | 0.0589355 | 0.00155095 | NON NULLE | 2.272 | 2.016 | -0.0144556 | 0.0589355 | 0.00155095 | 0.119993 | 48.8996 | 456.418 | 407.519
569 | -0.0144579 | 0.0589043 | 0.00159151 | NON NULLE | 2.276 | 2.02 | -0.0144579 | 0.0589043 | 0.00159151 | 0.120432 | 49.0782 | 456.597 | 407.519
570 | -0.014407 | 0.0590915 | 0.00159672 | NON NULLE | 2.28 | 2.024 | -0.014407 | 0.0590915 | 0.00159672 | 0.120911 | 49.2736 | 456.793 | 407.519
571 | -0.0143568 | 0.0591677 | 0.00161873 | NON NULLE | 2.284 | 2.028 | -0.0143568 | 0.0591677 | 0.00161873 | 0.121357 | 49.4555 | 456.974 | 407.519
572 | -0.0144428 | 0.0589262 | 0.0015543 | NON NULLE | 2.288 | 2.032 | -0.0144428 | 0.0589262 | 0.0015543 | 0.121774 | 49.625 | 457.144 | 407.519
573 | -0.0144389 | 0.0588474 | 0.00156468 | NON NULLE | 2.292 | 2.036 | -0.0144389 | 0.0588474 | 0.00156468 | 0.122217 | 49.8059 | 457.325 | 407.519
574 | -0.0144033 | 0.059045 | 0.00156384 | NON NULLE | 2.296 | 2.04 | -0.0144033 | 0.059045 | 0.00156384 | 0.122494 | 49.9187 | 457.438 | 407.519
575 | -0.0143296 | 0.0589267 | 0.00154197 | NON NULLE | 2.3 | 2.044 | -0.0143296 | 0.0589267 | 0.00154197 | 0.123039 | 50.1408 | 457.66 | 407.519
576 | -0.0141848 | 0.0584863 | 0.00149181 | NON NULLE | 2.304 | 2.048 | -0.0141848 | 0.0584863 | 0.00149181 | 0.123391 | 50.284 | 457.803 | 407.519
577 | -0.0143013 | 0.0583598 | 0.00151233 | NON NULLE | 2.308 | 2.052 | -0.0143013 | 0.0583598 | 0.00151233 | 0.123775 | 50.4407 | 457.96 | 407.519
578 | -0.0141783 | 0.0588512 | 0.00141926 | NON NULLE | 2.312 | 2.056 | -0.0141783 | 0.0588512 | 0.00141926 | 0.124224 | 50.6236 | 458.142 | 407.519
579 | -0.0142385 | 0.058331 | 0.0013619 | NON NULLE | 2.316 | 2.06 | -0.0142385 | 0.058331 | 0.0013619 | 0.124631 | 50.7894 | 458.308 | 407.519
580 | -0.0141342 | 0.0581942 | 0.00132493 | NON NULLE | 2.32 | 2.064 | -0.0141342 | 0.0581942 | 0.00132493 | 0.12515 | 51.0009 | 458.52 | 407.519
581 | -0.014132 | 0.0578587 | 0.00127673 | NON NULLE | 2.324 | 2.068 | -0.014132 | 0.0578587 | 0.00127673 | 0.125811 | 51.2704 | 458.789 | 407.519
582 | -0.0143235 | 0.0569506 | 0.00127628 | NON NULLE | 2.328 | 2.072 | -0.0143235 | 0.0569506 | 0.00127628 | 0.127038 | 51.7705 | 459.289 | 407.519
583 | -0.0139578 | 0.0563507 | 0.00121565 | NON NULLE | 2.332 | 2.076 | -0.0139578 | 0.0563507 | 0.00121565 | 0.128622 | 52.416 | 459.935 | 407.519
584 | -0.0135045 | 0.0563256 | 0.00133877 | NON NULLE | 2.336 | 2.08 | -0.0135045 | 0.0563256 | 0.00133877 | 0.129602 | 52.8152 | 460.334 | 407.519
585 | -0.0132568 | 0.0549299 | 0.00138736 | NON NULLE | 2.34 | 2.084 | -0.0132568 | 0.0549299 | 0.00138736 | 0.13104 | 53.4013 | 460.92 | 407.519
586 | -0.0135176 | 0.0546843 | 0.00136899 | NON NULLE | 2.344 | 2.088 | -0.0135176 | 0.0546843 | 0.00136899 | 0.13281 | 54.1226 | 461.641 | 407.519
587 | -0.0134274 | 0.0549565 | 0.00140672 | NON NULLE | 2.348 | 2.092 | -0.0134274 | 0.0549565 | 0.00140672 | 0.133776 | 54.5161 | 462.035 | 407.519
588 | -0.0133355 | 0.0549349 | 0.00145465 | NON NULLE | 2.352 | 2.096 | -0.0133355 | 0.0549349 | 0.00145465 | 0.134313 | 54.7352 | 462.254 | 407.519
589 | -0.0131702 | 0.0550858 | 0.00113268 | NON NULLE | 2.356 | 2.1 | -0.0131702 | 0.0550858 | 0.00113268 | 0.134852 | 54.9549 | 462.474 | 407.519
590 | -0.0127357 | 0.0539404 | 0.00119545 | NON NULLE | 2.36 | 2.104 | -0.0127357 | 0.0539404 | 0.00119545 | 0.135506 | 55.2211 | 462.74 | 407.519
591 | -0.0130586 | 0.0544714 | 0.00128461 | NON NULLE | 2.364 | 2.108 | -0.0130586 | 0.0544714 | 0.00128461 | 0.136099 | 55.463 | 462.982 | 407.519
592 | -0.0126411 | 0.0540658 | 0.00145802 | NON NULLE | 2.368 | 2.112 | -0.0126411 | 0.0540658 | 0.00145802 | 0.137023 | 55.8396 | 463.358 | 407.519
593 | -0.0126393 | 0.05377 | 0.00125357 | NON NULLE | 2.372 | 2.116 | -0.0126393 | 0.05377 | 0.00125357 | 0.138687 | 56.5175 | 464.036 | 407.519
594 | -0.0125292 | 0.0521739 | 0.00103192 | NON NULLE | 2.376 | 2.12 | -0.0125292 | 0.0521739 | 0.00103192 | 0.139479 | 56.8405 | 464.359 | 407.519
595 | -0.0120842 | 0.051946 | 0.00112358 | NON NULLE | 2.38 | 2.124 | -0.0120842 | 0.051946 | 0.00112358 | 0.139922 | 57.0209 | 464.54 | 407.519
596 | -0.0123682 | 0.0521774 | 0.000994261 | NON NULLE | 2.384 | 2.128 | -0.0123682 | 0.0521774 | 0.000994261 | 0.140329 | 57.1866 | 464.705 | 407.519
597 | -0.0124856 | 0.0530175 | 0.00120886 | NON NULLE | 2.388 | 2.132 | -0.0124856 | 0.0530175 | 0.00120886 | 0.140833 | 57.3921 | 464.911 | 407.519
598 | -0.012626 | 0.0531498 | 0.00118513 | NON NULLE | 2.392 | 2.136 | -0.012626 | 0.0531498 | 0.00118513 | 0.141269 | 57.5697 | 465.089 | 407.519
599 | -0.0123546 | 0.0526295 | 0.00108871 | NON NULLE | 2.396 | 2.14 | -0.0123546 | 0.0526295 | 0.00108871 | 0.14164 | 57.7212 | 465.24 | 407.519
600 | -0.0124854 | 0.0529667 | 0.00108121 | NON NULLE | 2.4 | 2.144 | -0.0124854 | 0.0529667 | 0.00108121 | 0.142123 | 57.9176 | 465.436 | 407.519
601 | -0.0118656 | 0.048373 | 0.00116739 | NON NULLE | 2.404 | 2.148 | -0.0118656 | 0.048373 | 0.00116739 | 0.142617 | 58.1191 | 465.638 | 407.519
602 | -0.0112974 | 0.044017 | 0.00136342 | NON NULLE | 2.408 | 2.152 | -0.0112974 | 0.044017 | 0.00136342 | 0.145939 | 59.4728 | 466.992 | 407.519
603 | -0.0112187 | 0.0438876 | 0.00126984 | NON NULLE | 2.412 | 2.156 | -0.0112187 | 0.0438876 | 0.00126984